## R1
Allgemeines |  |  | Bedingungen
Versuchsname: | DL V16 |  | Reaktorvolumen / mL | 27.22105 |  | Umsatz / % | 100
Datum: | 2024-09-17 |  | Reaktionstemperatur / °C | 220 |  | Stoffmenge Gas / mol | 0
|  |  | Reaktionsdruck / bar | 50 |  | Kohlenstoffbilanz / % | 0
Reaktionsgas | H2 |  | Reaktionszeit / h | 20 |  | Produktivität | 0
|  |  | Rührerdrehzahl / rpm | 1000
Berstscheibe ausgelöst
|  |  | Fülldruck / bar | 30
|  |  | Temperatur bei Gasbagentnahme / °C | 24
|  |  | Druck nach Reaktion / bar | 0
Einwaagen
| Substanz | Molmasse / g / mol | Masse_soll / g | Masse_ist / g | Reinheit / % | Masse_rein / g | Stoffmenge / mol | Dichte/ g/mL | Konzentration / mol/L | wt % | Volumen /mL | Volumen Gasphase / mL
Substrat | Glycerin | 92.09382 | 2 | 2.015 | 99 | 1.99485 | 0.02166106 | 1.26 | 2.264566 | 0.1995449 | 9.565214 | 17.65584
Lösungsmittel | Wasser | 18.02 | 8 | 7.982 | 100 | 7.982 | 0.4429523 | 1 | 46.30866 | 0.7984395
Katalysator | DLSFB09 |  | 0.2 | 0.203
Ru@NC7000
Flüssigphasenanalytik | [8 empty] | Kohlenstoffbilanz
| Substanz | Molmasse / g/mol | Konzentration / mol/L | Stoffmenge / mol | Ausbeute / % | Selektivität / % | Menge C-Atome /mol |  |  | Stoffmenge C-Atome / mol
| Glycerin | 92.09382 |  | 0 |  |  | 0 |  | Vor Reaktion | 0.06498319
| 1,2 PDO | 76.09 |  | 0 | 0 | 0 | 0 |  | Nach Reaktion | 0
| 1,3 PDO | 76.09 |  | 0 | 0 | 0 | 0 |  | Bilanz / % | 0
| Ethylengylcol | 62.07 |  | 0 | 0 | 0 | 0
| Methanol | 32.04 |  | 0 | 0 | 0 | 0
| Ethanol | 46.068 |  | 0 | 0 | 0 | 0
| Hydroxyaceton | 74.08 |  | 0 | 0 | 0 | 0
| Propionsäure | 74.08 |  | 0 | 0 | 0 | 0
| 2-Propanol | 60.1 |  | 0 | 0 | 0 | 0
| n-Propanol | 60.1 |  | 0 | 0 | 0 | 0
Gasphasenanalytik | Substanz | Molmasse / g / mol | Gasgehalt_Messung 1 / mol% | Gasgehalt_Messung 2 / mol% | Gasgehalt_Messung 2 / mol% | Stoffmenge / mol | Ausbeute / % | Selektivität / % | Menge C-Atome /mol
| Methan | 16.04 |  |  | 0 | 0 | 0 | 0 | 0
| CO2 | 44.01 |  |  | 0 | 0 | 0 | 0 | 0
| CO | 28.01 |  |  | 0 | 0 | 0 | 0 | 0
| Ethan | 30.07 |  |  | 0 | 0 | 0 | 0 | 0
| Propan | 44.09 |  |  | 0 | 0 | 0 | 0 | 0
| iso-butan | 58.12 |  |  | 0 | 0 | 0 | 0 | 0
Feststoffanalytik | Masse Filter vor der Reaktion / g | Masse Filter nach der Reaktion / g | Masse Kat nach der Reaktion / g | Massendifferenz Kat / g | Massendifferenz Kohlenstoff / g | Stoffmenge Kohlenstoff / mol
|  |  | 0 | -0.203 | -0.19285 | -0.01605612

## R2
Allgemeines |  |  | Bedingungen
Versuchsname: | DL V16 |  | Reaktorvolumen / mL | 27.15037 |  | Umsatz / % | 100
Datum: | 2024-09-17 |  | Reaktionstemperatur / °C | 220 |  | Stoffmenge Gas / mol | 0.01777385
|  |  | Reaktionsdruck / bar | 50 |  | Kohlenstoffbilanz / % | 27.19849
Reaktionsgas | H2 |  | Reaktionszeit / h | 20 |  | Produktivität | 0.1986031
|  |  | Rührerdrehzahl / rpm | 1000
|  |  | Fülldruck / bar | 30
|  |  | Temperatur bei Gasbagentnahme / °C | 24
|  |  | Druck nach Reaktion / bar | 25
Einwaagen
| Substanz | Molmasse / g / mol | Masse_soll / g | Masse_ist / g | Reinheit / % | Masse_rein / g | Stoffmenge / mol | Dichte/ g/mL | Konzentration / mol/L | wt % | Volumen /mL | Volumen Gasphase / mL
Substrat | Glycerin | 92.09382 | 2 | 2.029 | 99 | 2.00871 | 0.02181156 | 1.26 | 2.275305 | 0.2004501 | 9.586214 | 17.56415
Lösungsmittel | Wasser | 18.02 | 8 | 7.992 | 100 | 7.992 | 0.4435072 | 1 | 46.26511 | 0.7975252
Katalysator | DLSFB09 |  | 0.2 | 0.202
Ru@NC7000
Flüssigphasenanalytik | [8 empty] | Kohlenstoffbilanz
| Substanz | Molmasse / g/mol | Konzentration / mol/L | Stoffmenge / mol | Ausbeute / % | Selektivität / % | Menge C-Atome /mol |  |  | Stoffmenge C-Atome / mol
| Glycerin | 92.09382 |  | 0 |  |  | 0 |  | Vor Reaktion | 0.06543468
| 1,2 PDO | 76.09 | 0.055 | 0.0005272418 | 2.417258 | 2.417258 | 0.001581725 |  | Nach Reaktion | 0.01779724
| 1,3 PDO | 76.09 |  | 0 | 0 | 0 | 0 |  | Bilanz / % | 27.19849
| Ethylengylcol | 62.07 | 0.003 | 2.875864e-05 | 0.1318505 | 0.1318505 | 5.751729e-05
| Methanol | 32.04 |  | 0 | 0 | 0 | 0
| Ethanol | 46.068 |  | 0 | 0 | 0 | 0
| Hydroxyaceton | 74.08 | 0.016 | 0.0001533794 | 0.7032024 | 0.7032024 | 0.0004601383
| Propionsäure | 74.08 |  | 0 | 0 | 0 | 0
| 2-Propanol | 60.1 |  | 0 | 0 | 0 | 0
| n-Propanol | 60.1 |  | 0 | 0 | 0 | 0
Gasphasenanalytik | Substanz | Molmasse / g / mol | Gasgehalt_Messung 1 / mol% | Gasgehalt_Messung 2 / mol% | Gasgehalt_Messung 2 / mol% | Stoffmenge / mol | Ausbeute / % | Selektivität / % | Menge C-Atome /mol
| Methan | 16.04 | 42.4 | 42.65 | 42.525 | 0.007558329 | 11.55095 | 11.55095 | 0.007558329
| CO2 | 44.01 | 32.48 | 32.81 | 32.645 | 0.005802273 | 8.867275 | 8.867275 | 0.005802273
| CO | 28.01 |  |  | 0 | 0 | 0 | 0 | 0
| Ethan | 30.07 | 3.93 | 4 | 3.965 | 0.0007047331 | 2.154005 | 2.154005 | 0.001409466
| Propan | 44.09 | 1.73 | 1.75 | 1.74 | 0.000309265 | 1.417895 | 1.417895 | 0.0009277949
| iso-butan | 58.12 |  |  | 0 | 0 | 0 | 0 | 0
Feststoffanalytik | Masse Filter vor der Reaktion / g | Masse Filter nach der Reaktion / g | Masse Kat nach der Reaktion / g | Massendifferenz Kat / g | Massendifferenz Kohlenstoff / g | Stoffmenge Kohlenstoff / mol
|  |  | 0 | -0.202 | -0.1919 | -0.01597702

## R4
Allgemeines |  |  | Bedingungen
Versuchsname: | DL V16 |  | Reaktorvolumen / mL | 27.99375 |  | Umsatz / % | 100
Datum: | 2024-09-17 |  | Reaktionstemperatur / °C | 220 |  | Stoffmenge Gas / mol | 0.03730274
|  |  | Reaktionsdruck / bar | 50 |  | Kohlenstoffbilanz / % | 57.21974
Reaktionsgas | H2 |  | Reaktionszeit / h | 20 |  | Produktivität | 0.4018118
|  |  | Rührerdrehzahl / rpm | 1000
|  |  | Fülldruck / bar | 30
|  |  | Temperatur bei Gasbagentnahme / °C | 24
|  |  | Druck nach Reaktion / bar | 50
Einwaagen
| Substanz | Molmasse / g / mol | Masse_soll / g | Masse_ist / g | Reinheit / % | Masse_rein / g | Stoffmenge / mol | Dichte/ g/mL | Konzentration / mol/L | wt % | Volumen /mL | Volumen Gasphase / mL
Substrat | Glycerin | 92.09382 | 2 | 2.014 | 99 | 1.99386 | 0.02165031 | 1.26 | 2.264102 | 0.1995057 | 9.562429 | 18.43132
Lösungsmittel | Wasser | 18.02 | 8 | 7.98 | 100 | 7.98 | 0.4428413 | 1 | 46.31055 | 0.7984791
Katalysator | DLSFB09 |  | 0.2 | 0.201
Ru@NC7000
Flüssigphasenanalytik | [8 empty] | Kohlenstoffbilanz
| Substanz | Molmasse / g/mol | Konzentration / mol/L | Stoffmenge / mol | Ausbeute / % | Selektivität / % | Menge C-Atome /mol |  |  | Stoffmenge C-Atome / mol
| Glycerin | 92.09382 |  | 0 |  |  | 0 |  | Vor Reaktion | 0.06495094
| 1,2 PDO | 76.09 | 0.111 | 0.00106143 | 4.902606 | 4.902606 | 0.003184289 |  | Nach Reaktion | 0.03716475
| 1,3 PDO | 76.09 |  | 0 | 0 | 0 | 0 |  | Bilanz / % | 57.21974
| Ethylengylcol | 62.07 | 0.008 | 7.649943e-05 | 0.353341 | 0.353341 | 0.0001529989
| Methanol | 32.04 |  | 0 | 0 | 0 | 0
| Ethanol | 46.068 | 0.01 | 9.562429e-05 | 0.4416762 | 0.4416762 | 0.0001912486
| Hydroxyaceton | 74.08 | 0.039 | 0.0003729347 | 1.722537 | 1.722537 | 0.001118804
| Propionsäure | 74.08 |  | 0 | 0 | 0 | 0
| 2-Propanol | 60.1 | 0.014 | 0.000133874 | 0.6183467 | 0.6183467 | 0.000401622
| n-Propanol | 60.1 |  | 0 | 0 | 0 | 0
Gasphasenanalytik | Substanz | Molmasse / g / mol | Gasgehalt_Messung 1 / mol% | Gasgehalt_Messung 2 / mol% | Gasgehalt_Messung 2 / mol% | Stoffmenge / mol | Ausbeute / % | Selektivität / % | Menge C-Atome /mol
| Methan | 16.04 | 42.8 | 43.42 | 43.11 | 0.01608121 | 24.75901 | 24.75901 | 0.01608121
| CO2 | 44.01 | 30.75 | 31.19 | 30.97 | 0.01155266 | 17.78675 | 17.78675 | 0.01155266
| CO | 28.01 |  |  | 0 | 0 | 0 | 0 | 0
| Ethan | 30.07 | 3.45 | 3.52 | 3.485 | 0.0013 | 4.003023 | 4.003023 | 0.002600001
| Propan | 44.09 | 1.59 | 1.6 | 1.595 | 0.0005949787 | 2.74813 | 2.74813 | 0.001784936
| iso-butan | 58.12 | 0.13 |  | 0.065 | 2.424678e-05 | 0.1493237 | 0.1493237 | 9.698712e-05
Feststoffanalytik | Masse Filter vor der Reaktion / g | Masse Filter nach der Reaktion / g | Masse Kat nach der Reaktion / g | Massendifferenz Kat / g | Massendifferenz Kohlenstoff / g | Stoffmenge Kohlenstoff / mol
|  |  | 0 | -0.201 | -0.19095 | -0.01589793

## R8
Allgemeines |  |  | Bedingungen
Versuchsname: | DL V16 |  | Reaktorvolumen / mL | 28.13512 |  | Umsatz / % | 100
Datum: | 2024-09-17 |  | Reaktionstemperatur / °C | 220 |  | Stoffmenge Gas / mol | 0.02999846
|  |  | Reaktionsdruck / bar | 50 |  | Kohlenstoffbilanz / % | 39.89012
Reaktionsgas | H2 |  | Reaktionszeit / h | 20 |  | Produktivität | 0.2109406
|  |  | Rührerdrehzahl / rpm | 1000
|  |  | Fülldruck / bar | 30
|  |  | Temperatur bei Gasbagentnahme / °C | 24
|  |  | Druck nach Reaktion / bar | 40
Einwaagen
| Substanz | Molmasse / g / mol | Masse_soll / g | Masse_ist / g | Reinheit / % | Masse_rein / g | Stoffmenge / mol | Dichte/ g/mL | Konzentration / mol/L | wt % | Volumen /mL | Volumen Gasphase / mL
Substrat | Glycerin | 92.09382 | 2 | 2.038 | 99 | 2.01762 | 0.02190831 | 1.26 | 2.280385 | 0.2008781 | 9.607286 | 18.52784
Lösungsmittel | Wasser | 18.02 | 8 | 8.006 | 100 | 8.006 | 0.4442841 | 1 | 46.2445 | 0.7970928
Katalysator | DLSFB09 |  | 0.2 | 0.201
Ru@NC7000
Flüssigphasenanalytik | [8 empty] | Kohlenstoffbilanz
| Substanz | Molmasse / g/mol | Konzentration / mol/L | Stoffmenge / mol | Ausbeute / % | Selektivität / % | Menge C-Atome /mol |  |  | Stoffmenge C-Atome / mol
| Glycerin | 92.09382 |  | 0 |  |  | 0 |  | Vor Reaktion | 0.06572493
| 1,2 PDO | 76.09 | 0.058 | 0.0005572226 | 2.54343 | 2.54343 | 0.001671668 |  | Nach Reaktion | 0.02621775
| 1,3 PDO | 76.09 |  | 0 | 0 | 0 | 0 |  | Bilanz / % | 39.89012
| Ethylengylcol | 62.07 | 0.003 | 2.882186e-05 | 0.1315567 | 0.1315567 | 5.764371e-05
| Methanol | 32.04 |  | 0 | 0 | 0 | 0
| Ethanol | 46.068 | 0.012 | 0.0001152874 | 0.5262269 | 0.5262269 | 0.0002305749
| Hydroxyaceton | 74.08 | 0.013 | 0.0001248947 | 0.5700792 | 0.5700792 | 0.0003746841
| Propionsäure | 74.08 |  | 0 | 0 | 0 | 0
| 2-Propanol | 60.1 | 0.009 | 8.646557e-05 | 0.3946702 | 0.3946702 | 0.0002593967
| n-Propanol | 60.1 |  | 0 | 0 | 0 | 0
Gasphasenanalytik | Substanz | Molmasse / g / mol | Gasgehalt_Messung 1 / mol% | Gasgehalt_Messung 2 / mol% | Gasgehalt_Messung 2 / mol% | Stoffmenge / mol | Ausbeute / % | Selektivität / % | Menge C-Atome /mol
| Methan | 16.04 | 40.77 | 40.36 | 40.565 | 0.01216887 | 18.51485 | 18.51485 | 0.01216887
| CO2 | 44.01 | 30.27 | 30.84 | 30.555 | 0.009166029 | 13.94605 | 13.94605 | 0.009166029
| CO | 28.01 |  |  | 0 | 0 | 0 | 0 | 0
| Ethan | 30.07 | 3.23 | 3.3 | 2.375 | 0.0007124634 | 2.168016 | 2.168016 | 0.001424927
| Propan | 44.09 | 1.53 | 1.52 | 0.82 | 0.0002459874 | 0.7485359 | 0.7485359 | 0.0007379621
| iso-butan | 58.12 | 0.1 | 0.11 | 0.105 | 3.149838e-05 | 0.1916982 | 0.1916982 | 0.0001259935
Feststoffanalytik | Masse Filter vor der Reaktion / g | Masse Filter nach der Reaktion / g | Masse Kat nach der Reaktion / g | Massendifferenz Kat / g | Massendifferenz Kohlenstoff / g | Stoffmenge Kohlenstoff / mol
|  |  | 0 | -0.201 | -0.19095 | -0.01589793

## Reaktorvolumina
Berechnung Reaktorvolumen |  |  |  |  | Periferie
| Reaktorvolumenmessung 1 / mL | Reaktorvolumenmessung 2 / mL | Reaktorvolumenmessung 3 / mL |  | L Ventil / cm | L Berstscheibe / cm | L Manometer / cm | L 2. Berstscheibe / cm | Gesamtlänge Rohre / cm | Volumen Rohre / mL | Gesamtvolumen Reaktor / mL
R1 | 24 | 23 | 23 | 23.33333 | 19.5 | 16.5 | 11 | 8 | 55 | 3.887721 | 27.22105
R2 | 22 | 25 | 23 | 23.33333 | 19.5 | 16.5 | 10 | 8 | 54 | 3.817035 | 27.15037
R3 | 23 | 23 | 23 | 23 | 19 | 16.5 | 11 | 8 | 54.5 | 3.852378 | 26.85238
R4 | 23 | 24 | 25 | 24 | 21 | 16.5 | 11 | 8 | 56.5 | 3.99375 | 27.99375
R5 |  |  |  | 0 |  |  |  |  | 0 | 0 | 0
R6 |  |  |  | 0 |  |  |  |  | 0 | 0 | 0
R7 | 24 | 26 | 25 | 25 | 21 | 16.5 | 11 | 8.5 | 57 | 4.029093 | 29.02909
R8 | 24 | 25 | 23 | 24 | 20 | 17 | 11 | 10.5 | 58.5 | 4.135121 | 28.13512
R9 | 25 | 26 | 25 | 25.33333 | 21 | 16.5 | 11 | 8 | 56.5 | 3.99375 | 29.32708
R10 | 25 | 25 | 24 | 24.66667 | 21 | 18 | 12 | 9.5 | 60.5 | 4.276493 | 28.94316