## R2
Allgemeines |  |  | Bedingungen
Versuchsname: | DL V17 |  | Reaktorvolumen / mL | 27.15037 |  | Umsatz / % | 6.724409
Datum: | 2024-10-01 |  | Reaktionstemperatur / °C | 220 |  | Stoffmenge Gas / mol | 0.01423756
|  |  | Reaktionsdruck / bar | 50 |  | Kohlenstoffbilanz / % | 98.64854
Reaktionsgas | H2 |  | Reaktionszeit / h | 20 |  | Produktivität | 0.2392276
|  |  | Rührerdrehzahl / rpm | 1000
|  |  | Fülldruck / bar | 30
|  |  | Temperatur bei Gasbagentnahme / °C | 23
|  |  | Druck nach Reaktion / bar | 20
Einwaagen
| Substanz | Molmasse / g / mol | Masse_soll / g | Masse_ist / g | Reinheit / % | Masse_rein / g | Stoffmenge / mol | Dichte/ g/mL | Konzentration / mol/L | wt % | Volumen /mL | Volumen Gasphase / mL
Substrat | Glycerin | 92.09382 | 2 | 2.046 | 99 | 2.02554 | 0.02199431 | 1.26 | 2.2857 | 0.2013259 | 9.622571 | 17.5278
Lösungsmittel | Wasser | 18.02 | 8 | 8.015 | 100 | 8.015 | 0.4447836 | 1 | 46.22294 | 0.7966405
Katalysator | DLSFB012 |  | 0.2 | 0.202
Fe@NC7000
Flüssigphasenanalytik | [8 empty] | Kohlenstoffbilanz
| Substanz | Molmasse / g/mol | Konzentration / mol/L | Stoffmenge / mol | Ausbeute / % | Selektivität / % | Menge C-Atome /mol |  |  | Stoffmenge C-Atome / mol
| Glycerin | 92.09382 | 2.132 | 0.02051532 |  |  | 0.06154597 |  | Vor Reaktion | 0.06598293
| 1,2 PDO | 76.09 | 0.066 | 0.0006350897 | 2.887518 | 42.94085 | 0.001905269 |  | Nach Reaktion | 0.0650912
| 1,3 PDO | 76.09 |  | 0 | 0 | 0 | 0 |  | Bilanz / % | 98.64854
| Ethylengylcol | 62.07 |  | 0 | 0 | 0 | 0
| Methanol | 32.04 | 0.155 | 0.001491499 | 6.781293 | 100.8459 | 0.001491499
| Ethanol | 46.068 |  | 0 | 0 | 0 | 0
| Hydroxyaceton | 74.08 | 0.001 | 9.622571e-06 | 0.04375028 | 0.6506189 | 2.886771e-05
| Propionsäure | 74.08 |  | 0 | 0 | 0 | 0
| 2-Propanol | 60.1 |  | 0 | 0 | 0 | 0
| n-Propanol | 60.1 |  | 0 | 0 | 0 | 0
Gasphasenanalytik | Substanz | Molmasse / g / mol | Gasgehalt_Messung 1 / mol% | Gasgehalt_Messung 2 / mol% | Gasgehalt_Messung 2 / mol% | Stoffmenge / mol | Ausbeute / % | Selektivität / % | Menge C-Atome /mol
| Methan | 16.04 | 0.49 | 0.48 | 0.485 | 6.905217e-05 | 0.1046516 | 1.556294 | 6.905217e-05
| CO2 | 44.01 | 0.18 | 0.2 | 0.19 | 2.705136e-05 | 0.04099752 | 0.6096821 | 2.705136e-05
| CO | 28.01 |  |  | 0 | 0 | 0 | 0 | 0
| Ethan | 30.07 | 0.03 | 0.03 | 0.03 | 4.271268e-06 | 0.01294659 | 0.1925312 | 8.542536e-06
| Propan | 44.09 | 0.04 | 0.03 | 0.035 | 4.983146e-06 | 0.02265652 | 0.3369296 | 1.494944e-05
| iso-butan | 58.12 |  |  | 0 | 0 | 0 | 0 | 0
Feststoffanalytik | Masse Filter vor der Reaktion / g | Masse Filter nach der Reaktion / g | Masse Kat nach der Reaktion / g | Massendifferenz Kat / g | Massendifferenz Kohlenstoff / g | Stoffmenge Kohlenstoff / mol
| 0.987 | 1.555 | 0.568 | 0.366 | 0.3477 | 0.02894846

## R3
Allgemeines |  |  | Bedingungen
Versuchsname: | DL V17 |  | Reaktorvolumen / mL | 26.85238 |  | Umsatz / % | 2.608091
Datum: | 2024-10-01 |  | Reaktionstemperatur / °C | 220 |  | Stoffmenge Gas / mol | 0.01822735
|  |  | Reaktionsdruck / bar | 50 |  | Kohlenstoffbilanz / % | 97.42688
Reaktionsgas | H2 |  | Reaktionszeit / h | 20 |  | Produktivität | 0
|  |  | Rührerdrehzahl / rpm | 1000
|  |  | Fülldruck / bar | 30
|  |  | Temperatur bei Gasbagentnahme / °C | 23
|  |  | Druck nach Reaktion / bar | 26
Einwaagen
| Substanz | Molmasse / g / mol | Masse_soll / g | Masse_ist / g | Reinheit / % | Masse_rein / g | Stoffmenge / mol | Dichte/ g/mL | Konzentration / mol/L | wt % | Volumen /mL | Volumen Gasphase / mL
Substrat | Glycerin | 92.09382 | 2 | 2.02 | 99 | 1.9998 | 0.02171481 | 1.26 | 2.264048 | 0.1995012 | 9.591143 | 17.26124
Lösungsmittel | Wasser | 18.02 | 8 | 8.004 | 100 | 8.004 | 0.4441731 | 1 | 46.31076 | 0.7984836
Katalysator | DLSFB012 |  | 0.2 | 0.208
Fe@NC7000
Flüssigphasenanalytik | [8 empty] | Kohlenstoffbilanz
| Substanz | Molmasse / g/mol | Konzentration / mol/L | Stoffmenge / mol | Ausbeute / % | Selektivität / % | Menge C-Atome /mol |  |  | Stoffmenge C-Atome / mol
| Glycerin | 92.09382 | 2.205 | 0.02114847 |  |  | 0.06344541 |  | Vor Reaktion | 0.06514444
| 1,2 PDO | 76.09 |  | 0 | 0 | 0 | 0 |  | Nach Reaktion | 0.06346819
| 1,3 PDO | 76.09 |  | 0 | 0 | 0 | 0 |  | Bilanz / % | 97.42688
| Ethylengylcol | 62.07 |  | 0 | 0 | 0 | 0
| Methanol | 32.04 |  | 0 | 0 | 0 | 0
| Ethanol | 46.068 |  | 0 | 0 | 0 | 0
| Hydroxyaceton | 74.08 |  | 0 | 0 | 0 | 0
| Propionsäure | 74.08 |  | 0 | 0 | 0 | 0
| 2-Propanol | 60.1 |  | 0 | 0 | 0 | 0
| n-Propanol | 60.1 |  | 0 | 0 | 0 | 0
Gasphasenanalytik | Substanz | Molmasse / g / mol | Gasgehalt_Messung 1 / mol% | Gasgehalt_Messung 2 / mol% | Gasgehalt_Messung 2 / mol% | Stoffmenge / mol | Ausbeute / % | Selektivität / % | Menge C-Atome /mol
| Methan | 16.04 | 0.02 | 0.02 | 0.02 | 3.645469e-06 | 0.00559598 | 0.2145623 | 3.645469e-06
| CO2 | 44.01 |  |  | 0 | 0 | 0 | 0 | 0
| CO | 28.01 |  |  | 0 | 0 | 0 | 0 | 0
| Ethan | 30.07 | 0.02 | 0.01 | 0.015 | 2.734102e-06 | 0.008393969 | 0.3218434 | 5.468204e-06
| Propan | 44.09 | 0.02 | 0.03 | 0.025 | 4.556837e-06 | 0.02098492 | 0.8046085 | 1.367051e-05
| iso-butan | 58.12 |  |  | 0 | 0 | 0 | 0 | 0
Feststoffanalytik | Masse Filter vor der Reaktion / g | Masse Filter nach der Reaktion / g | Masse Kat nach der Reaktion / g | Massendifferenz Kat / g | Massendifferenz Kohlenstoff / g | Stoffmenge Kohlenstoff / mol
| 1.013 | 1.478 | 0.465 | 0.257 | 0.24415 | 0.0203272

## R4
Allgemeines |  |  | Bedingungen
Versuchsname: | DL V17 |  | Reaktorvolumen / mL | 27.99375 |  | Umsatz / % | 19.50787
Datum: | 2024-10-01 |  | Reaktionstemperatur / °C | 220 |  | Stoffmenge Gas / mol | 0.01124119
|  |  | Reaktionsdruck / bar | 50 |  | Kohlenstoffbilanz / % | 98.11598
Reaktionsgas | H2 |  | Reaktionszeit / h | 20 |  | Produktivität | 1.28642
|  |  | Rührerdrehzahl / rpm | 1000
|  |  | Fülldruck / bar | 30
|  |  | Temperatur bei Gasbagentnahme / °C | 23
|  |  | Druck nach Reaktion / bar | 15
Einwaagen
| Substanz | Molmasse / g / mol | Masse_soll / g | Masse_ist / g | Reinheit / % | Masse_rein / g | Stoffmenge / mol | Dichte/ g/mL | Konzentration / mol/L | wt % | Volumen /mL | Volumen Gasphase / mL
Substrat | Glycerin | 92.09382 | 2 | 1.975 | 99 | 1.95525 | 0.02123107 | 1.26 | 2.225062 | 0.1962117 | 9.541786 | 18.45196
Lösungsmittel | Wasser | 18.02 | 8 | 7.99 | 100 | 7.99 | 0.4433962 | 1 | 46.46889 | 0.8018063
Katalysator | DLSFB010 |  | 0.2 | 0.206
Cu@NC7000
Flüssigphasenanalytik | [8 empty] | Kohlenstoffbilanz
| Substanz | Molmasse / g/mol | Konzentration / mol/L | Stoffmenge / mol | Ausbeute / % | Selektivität / % | Menge C-Atome /mol |  |  | Stoffmenge C-Atome / mol
| Glycerin | 92.09382 | 1.791 | 0.01708934 |  |  | 0.05126801 |  | Vor Reaktion | 0.0636932
| 1,2 PDO | 76.09 | 0.365 | 0.003482752 | 16.40404 | 84.08934 | 0.01044826 |  | Nach Reaktion | 0.06249321
| 1,3 PDO | 76.09 |  | 0 | 0 | 0 | 0 |  | Bilanz / % | 98.11598
| Ethylengylcol | 62.07 |  | 0 | 0 | 0 | 0
| Methanol | 32.04 |  | 0 | 0 | 0 | 0
| Ethanol | 46.068 |  | 0 | 0 | 0 | 0
| Hydroxyaceton | 74.08 |  | 0 | 0 | 0 | 0
| Propionsäure | 74.08 |  | 0 | 0 | 0 | 0
| 2-Propanol | 60.1 |  | 0 | 0 | 0 | 0
| n-Propanol | 60.1 | 0.024 | 0.0002290029 | 1.078622 | 5.529162 | 0.0006870086
Gasphasenanalytik | Substanz | Molmasse / g / mol | Gasgehalt_Messung 1 / mol% | Gasgehalt_Messung 2 / mol% | Gasgehalt_Messung 2 / mol% | Stoffmenge / mol | Ausbeute / % | Selektivität / % | Menge C-Atome /mol
| Methan | 16.04 | 0.25 | 0.25 | 0.25 | 2.810296e-05 | 0.04412239 | 0.2261774 | 2.810296e-05
| CO2 | 44.01 | 0.34 | 0.34 | 0.34 | 3.822003e-05 | 0.06000645 | 0.3076013 | 3.822003e-05
| CO | 28.01 |  |  | 0 | 0 | 0 | 0 | 0
| Ethan | 30.07 | 0.03 | 0.03 | 0.03 | 3.372356e-06 | 0.01058937 | 0.05428258 | 6.744711e-06
| Propan | 44.09 | 0.05 | 0.05 | 0.05 | 5.620593e-06 | 0.02647344 | 0.1357065 | 1.686178e-05
| iso-butan | 58.12 |  |  | 0 | 0 | 0 | 0 | 0
Feststoffanalytik | Masse Filter vor der Reaktion / g | Masse Filter nach der Reaktion / g | Masse Kat nach der Reaktion / g | Massendifferenz Kat / g | Massendifferenz Kohlenstoff / g | Stoffmenge Kohlenstoff / mol
| 1.027 | 1.407 | 0.38 | 0.174 | 0.1653 | 0.01376238

## R8
Allgemeines |  |  | Bedingungen
Versuchsname: | DL V17 |  | Reaktorvolumen / mL | 28.94316 |  | Umsatz / % | 18.32328
Datum: | 2024-10-01 |  | Reaktionstemperatur / °C | 220 |  | Stoffmenge Gas / mol | 0.003923005
|  |  | Reaktionsdruck / bar | 50 |  | Kohlenstoffbilanz / % | 99.74325
Reaktionsgas | H2 |  | Reaktionszeit / h | 20 |  | Produktivität | 1.369494
|  |  | Rührerdrehzahl / rpm | 1000
|  |  | Fülldruck / bar | 30
|  |  | Temperatur bei Gasbagentnahme / °C | 23
|  |  | Druck nach Reaktion / bar | 5
Einwaagen
| Substanz | Molmasse / g / mol | Masse_soll / g | Masse_ist / g | Reinheit / % | Masse_rein / g | Stoffmenge / mol | Dichte/ g/mL | Konzentration / mol/L | wt % | Volumen /mL | Volumen Gasphase / mL
Substrat | Glycerin | 92.09382 | 2 | 2.017 | 99 | 1.99683 | 0.02168256 | 1.26 | 2.252784 | 0.1985513 | 9.624786 | 19.31837
Lösungsmittel | Wasser | 18.02 | 8 | 8.04 | 100 | 8.04 | 0.4461709 | 1 | 46.35645 | 0.7994432
Katalysator | DLSFB010 |  | 0.2 | 0.2
Cu@NC7000
Flüssigphasenanalytik | [8 empty] | Kohlenstoffbilanz
| Substanz | Molmasse / g/mol | Konzentration / mol/L | Stoffmenge / mol | Ausbeute / % | Selektivität / % | Menge C-Atome /mol |  |  | Stoffmenge C-Atome / mol
| Glycerin | 92.09382 | 1.84 | 0.01770961 |  |  | 0.05312882 |  | Vor Reaktion | 0.06504769
| 1,2 PDO | 76.09 | 0.374 | 0.00359967 | 16.60168 | 90.60431 | 0.01079901 |  | Nach Reaktion | 0.0648806805
| 1,3 PDO | 76.09 |  | 0 | 0 | 0 | 0 |  | Bilanz / % | 99.74325
| Ethylengylcol | 62.07 |  | 0 | 0 | 0 | 0
| Methanol | 32.04 |  | 0 | 0 | 0 | 0
| Ethanol | 46.068 |  | 0 | 0 | 0 | 0
| Hydroxyaceton | 74.08 | 0.004 | 3.849914e-05 | 0.1775581 | 0.96903 | 0.0001154974
| Propionsäure | 74.08 |  | 0 | 0 | 0 | 0
| 2-Propanol | 60.1 |  | 0 | 0 | 0 | 0
| n-Propanol | 60.1 | 0.029 | 0.0002791188 | 1.287296 | 7.025468 | 0.0008373564
Gasphasenanalytik | Substanz | Molmasse / g / mol | Gasgehalt_Messung 1 / mol% | Gasgehalt_Messung 2 / mol% | Gasgehalt_Messung 2 / mol% | Stoffmenge / mol | Ausbeute / % | Selektivität / % | Menge C-Atome /mol
| Methan | 16.04 |  |  | 0 | 0 | 0 | 0 | 0
| CO2 | 44.01 |  |  | 0 | 0 | 0 | 0 | 0
| CO | 28.01 |  |  | 0 | 0 | 0 | 0 | 0
| Ethan | 30.07 |  |  | 0 | 0 | 0 | 0 | 0
| Propan | 44.09 |  |  | 0 | 0 | 0 | 0 | 0
| iso-butan | 58.12 |  |  | 0 | 0 | 0 | 0 | 0
Feststoffanalytik | Masse Filter vor der Reaktion / g | Masse Filter nach der Reaktion / g | Masse Kat nach der Reaktion / g | Massendifferenz Kat / g | Massendifferenz Kohlenstoff / g | Stoffmenge Kohlenstoff / mol
| 1.017 | 1.405 | 0.388 | 0.188 | 0.1786 | 0.0148697

## Reaktorvolumina
Berechnung Reaktorvolumen |  |  |  |  | Periferie
| Reaktorvolumenmessung 1 / mL | Reaktorvolumenmessung 2 / mL | Reaktorvolumenmessung 3 / mL |  | L Ventil / cm | L Berstscheibe / cm | L Manometer / cm | L 2. Berstscheibe / cm | Gesamtlänge Rohre / cm | Volumen Rohre / mL | Gesamtvolumen Reaktor / mL
R1 | 24 | 23 | 23 | 23.33333 | 19.5 | 16.5 | 11 | 8 | 55 | 3.887721 | 27.22105
R2 | 22 | 25 | 23 | 23.33333 | 19.5 | 16.5 | 10 | 8 | 54 | 3.817035 | 27.15037
R3 | 23 | 23 | 23 | 23 | 19 | 16.5 | 11 | 8 | 54.5 | 3.852378 | 26.85238
R4 | 23 | 24 | 25 | 24 | 21 | 16.5 | 11 | 8 | 56.5 | 3.99375 | 27.99375
R5 |  |  |  | 0 |  |  |  |  | 0 | 0 | 0
R6 |  |  |  | 0 |  |  |  |  | 0 | 0 | 0
R7 | 24 | 26 | 25 | 25 | 21 | 16.5 | 11 | 8.5 | 57 | 4.029093 | 29.02909
R8 | 24 | 25 | 23 | 24 | 20 | 17 | 11 | 10.5 | 58.5 | 4.135121 | 28.13512
R9 | 25 | 26 | 25 | 25.33333 | 21 | 16.5 | 11 | 8 | 56.5 | 3.99375 | 29.32708
R10 | 25 | 25 | 24 | 24.66667 | 21 | 18 | 12 | 9.5 | 60.5 | 4.276493 | 28.94316