## R1
Allgemeines |  |  | Bedingungen
Versuchsname: | DL V21 |  | Reaktorvolumen / mL | 27.22105 |  | Umsatz / % | 93.39045
Datum: | 2024-11-05 |  | Reaktionstemperatur / °C | 220 |  | Stoffmenge Gas / mol | 0.003617556
|  |  | Reaktionsdruck / bar | 50 |  | Kohlenstoffbilanz / % | 75.11447
Reaktionsgas | H2 |  | Reaktionszeit / h | 20 |  | Produktivität | 5.916217
|  |  | Rührerdrehzahl / rpm | 1000
|  |  | Fülldruck / bar | 30
|  |  | Temperatur bei Gasbagentnahme / °C | 20
|  |  | Druck nach Reaktion / bar | 5
Einwaagen
| Substanz | Molmasse / g / mol | Masse_soll / g | Masse_ist / g | Reinheit / % | Masse_rein / g | Stoffmenge / mol | Dichte/ g/mL | Konzentration / mol/L | wt % | Volumen /mL | Volumen Gasphase / mL
Substrat | Glycerin | 92.09382 | 2 | 2.024 | 99 | 2.00376 | 0.02175781 | 1.26 | 2.269444 | 0.1999561 | 9.587286 | 17.63377
Lösungsmittel | Wasser | 18.02 | 8 | 7.997 | 100 | 7.997 | 0.4437847 | 1 | 46.28888 | 0.7980241
Katalysator | DLSFB19 |  | 0.1 | 0.1
Flüssigphasenanalytik | [8 empty] | Kohlenstoffbilanz
| Substanz | Molmasse / g/mol | Konzentration / mol/L | Stoffmenge / mol | Ausbeute / % | Selektivität / % | Menge C-Atome /mol |  |  | Stoffmenge C-Atome / mol
| Glycerin | 92.09382 | 0.15 | 0.001438093 |  |  | 0.004314279 |  | Vor Reaktion | 0.06527344
| 1,2 PDO | 76.09 | 0.811 | 0.007775289 | 35.73562 | 38.26475 | 0.02332587 |  | Nach Reaktion | 0.0490298
| 1,3 PDO | 76.09 |  | 0 | 0 | 0 | 0 |  | Bilanz / % | 75.11447
| Ethylengylcol | 62.07 | 0.084 | 0.000805332 | 3.701346 | 3.963303 | 0.001610664
| Methanol | 32.04 | 0.132 | 0.001265522 | 5.816402 | 6.228047 | 0.001265522
| Ethanol | 46.068 | 0.194 | 0.001859933 | 8.548348 | 9.153342 | 0.003719867
| Hydroxyaceton | 74.08 | 0.213 | 0.002042092 | 9.385557 | 10.0498 | 0.006126276
| Propionsäure | 74.08 |  | 0 | 0 | 0 | 0
| 2-Propanol | 60.1 |  | 0 | 0 | 0 | 0
| n-Propanol | 60.1 | 0.246 | 0.002358472 | 10.83966 | 11.60682 | 0.007075417
Gasphasenanalytik | Substanz | Molmasse / g / mol | Gasgehalt_Messung 1 / mol% | Gasgehalt_Messung 2 / mol% | Gasgehalt_Messung 2 / mol% | Stoffmenge / mol | Ausbeute / % | Selektivität / % | Menge C-Atome /mol
| Methan | 16.04 | 22.41 | 23.22 | 22.815 | 0.0008253453 | 1.264443 | 1.353932 | 0.0008253453
| CO2 | 44.01 | 12.94 | 13.39 | 13.165 | 0.0004762512 | 0.7296248 | 0.7812628 | 0.0004762512
| CO | 28.01 | 0.58 | 0.6 | 0.59 | 2.134358e-05 | 0.03269872 | 0.03501292 | 2.134358e-05
| Ethan | 30.07 | 2.92 | 3.03 | 2.975 | 0.0001076223 | 0.3297583 | 0.3530964 | 0.0002152446
| Propan | 44.09 | 0.49 | 0.5 | 0.495 | 1.79069e-05 | 0.08230102 | 0.08812573 | 5.37207e-05
| iso-butan | 58.12 |  |  | 0 | 0 | 0 | 0 | 0
Feststoffanalytik | Masse Filter vor der Reaktion / g | Masse Filter nach der Reaktion / g | Masse Kat nach der Reaktion / g | Massendifferenz Kat / g | Massendifferenz Kohlenstoff / g | Stoffmenge Kohlenstoff / mol
| 1.023 | 1.16 | 0.137 | 0.037 | 0.03515 | 0.002926484

## R2
Allgemeines |  |  | Bedingungen
Versuchsname: | DL V21 |  | Reaktorvolumen / mL | 27.15037 |  | Umsatz / % | 76.91892
Datum: | 2024-11-05 |  | Reaktionstemperatur / °C | 220 |  | Stoffmenge Gas / mol | 0.003605414
|  |  | Reaktionsdruck / bar | 50 |  | Kohlenstoffbilanz / % | 88.20824
Reaktionsgas | H2 |  | Reaktionszeit / h | 20 |  | Produktivität | 8.179134
|  |  | Rührerdrehzahl / rpm | 1000
|  |  | Fülldruck / bar | 30
|  |  | Temperatur bei Gasbagentnahme / °C | 20
|  |  | Druck nach Reaktion / bar | 5
Einwaagen
| Substanz | Molmasse / g / mol | Masse_soll / g | Masse_ist / g | Reinheit / % | Masse_rein / g | Stoffmenge / mol | Dichte/ g/mL | Konzentration / mol/L | wt % | Volumen /mL | Volumen Gasphase / mL
Substrat | Glycerin | 92.09382 | 2 | 2.003 | 99 | 1.98297 | 0.02153206 | 1.26 | 2.248595 | 0.1981979 | 9.575786 | 17.57458
Lösungsmittel | Wasser | 18.02 | 8 | 8.002 | 100 | 8.002 | 0.4440622 | 1 | 46.37344 | 0.7998001
Katalysator | DLSFB19 |  | 0.1 | 0.102
Flüssigphasenanalytik | [8 empty] | Kohlenstoffbilanz
| Substanz | Molmasse / g/mol | Konzentration / mol/L | Stoffmenge / mol | Ausbeute / % | Selektivität / % | Menge C-Atome /mol |  |  | Stoffmenge C-Atome / mol
| Glycerin | 92.09382 | 0.519 | 0.004969833 |  |  | 0.0149095 |  | Vor Reaktion | 0.06459619
| 1,2 PDO | 76.09 | 1.145 | 0.01096427 | 50.92069 | 66.20047 | 0.03289282 |  | Nach Reaktion | 0.05697916
| 1,3 PDO | 76.09 |  | 0 | 0 | 0 | 0 |  | Bilanz / % | 88.20824
| Ethylengylcol | 62.07 | 0.113 | 0.001082064 | 5.02536 | 6.533321 | 0.002164128
| Methanol | 32.04 |  | 0 | 0 | 0 | 0
| Ethanol | 46.068 | 0.033 | 0.0003160009 | 1.467583 | 1.907961 | 0.0006320019
| Hydroxyaceton | 74.08 | 0.099 | 0.0009480028 | 4.402749 | 5.723883 | 0.002844008
| Propionsäure | 74.08 |  | 0 | 0 | 0 | 0
| 2-Propanol | 60.1 |  | 0 | 0 | 0 | 0
| n-Propanol | 60.1 | 0.05 | 0.0004787893 | 2.223611 | 2.89085 | 0.001436368
Gasphasenanalytik | Substanz | Molmasse / g / mol | Gasgehalt_Messung 1 / mol% | Gasgehalt_Messung 2 / mol% | Gasgehalt_Messung 2 / mol% | Stoffmenge / mol | Ausbeute / % | Selektivität / % | Menge C-Atome /mol
| Methan | 16.04 | 44.73 | 45.28 | 45.005 | 0.001622616 | 2.511938 | 3.265696 | 0.001622616
| CO2 | 44.01 | 6.2 | 5.98 | 6.09 | 0.0002195697 | 0.3399112 | 0.4419085 | 0.0002195697
| CO | 28.01 | 0.14 | 0.13 | 0.135 | 4.867309e-06 | 0.007534978 | 0.009796 | 4.867309e-06
| Ethan | 30.07 | 2.63 | 2.58 | 2.605 | 9.392103e-05 | 0.2907943 | 0.378053 | 0.0001878421
| Propan | 44.09 | 0.61 | 0.6 | 0.605 | 2.181275e-05 | 0.1013036 | 0.1317018 | 6.543826e-05
| iso-butan | 58.12 |  |  | 0 | 0 | 0 | 0 | 0
Feststoffanalytik | Masse Filter vor der Reaktion / g | Masse Filter nach der Reaktion / g | Masse Kat nach der Reaktion / g | Massendifferenz Kat / g | Massendifferenz Kohlenstoff / g | Stoffmenge Kohlenstoff / mol
| 1.033 | 1.184 | 0.151 | 0.049 | 0.04655 | 0.003875614

## R8
Allgemeines | evt. Undicht |  | Bedingungen
Versuchsname: | DL V21 |  | Reaktorvolumen / mL | 28.13512 |  | Umsatz / % | 42.72697
Datum: | 2024-11-05 |  | Reaktionstemperatur / °C | 220 |  | Stoffmenge Gas / mol | 0.003763621
|  |  | Reaktionsdruck / bar | 50 |  | Kohlenstoffbilanz / % | 83.12568
Reaktionsgas | H2 |  | Reaktionszeit / h | 20 |  | Produktivität | 0.6480388
|  |  | Rührerdrehzahl / rpm | 1000
|  |  | Fülldruck / bar | 30
|  |  | Temperatur bei Gasbagentnahme / °C | 20
|  |  | Druck nach Reaktion / bar | 5
Einwaagen
| Substanz | Molmasse / g / mol | Masse_soll / g | Masse_ist / g | Reinheit / % | Masse_rein / g | Stoffmenge / mol | Dichte/ g/mL | Konzentration / mol/L | wt % | Volumen /mL | Volumen Gasphase / mL
Substrat | Glycerin | 92.09382 | 2 | 2.005 | 99 | 1.98495 | 0.02155356 | 1.26 | 2.201734 | 0.1942411 | 9.789357 | 18.34576
Lösungsmittel | Wasser | 18.02 | 8 | 8.214 | 100 | 8.214 | 0.4558269 | 1 | 46.56351 | 0.8037968
Katalysator | DLSFB20 |  | 0.1 | 0.1
Flüssigphasenanalytik | [8 empty] | Kohlenstoffbilanz
| Substanz | Molmasse / g/mol | Konzentration / mol/L | Stoffmenge / mol | Ausbeute / % | Selektivität / % | Menge C-Atome /mol |  |  | Stoffmenge C-Atome / mol
| Glycerin | 92.09382 | 1.261 | 0.01234438 |  |  | 0.03703314 |  | Vor Reaktion | 0.06466069
| 1,2 PDO | 76.09 | 0.087 | 0.0008516741 | 3.95143 | 9.248095 | 0.002555022 |  | Nach Reaktion | 0.05374964
| 1,3 PDO | 76.09 |  | 0 | 0 | 0 | 0 |  | Bilanz / % | 83.12568
| Ethylengylcol | 62.07 | 0.009 | 8.810421e-05 | 0.4087687 | 0.9566994 | 0.0001762084
| Methanol | 32.04 |  | 0 | 0 | 0 | 0
| Ethanol | 46.068 | 0.191 | 0.001869767 | 8.674979 | 20.30329 | 0.003739534
| Hydroxyaceton | 74.08 | 0.154 | 0.001507561 | 6.994486 | 16.37019 | 0.004522683
| Propionsäure | 74.08 |  | 0 | 0 | 0 | 0
| 2-Propanol | 60.1 |  | 0 | 0 | 0 | 0
| n-Propanol | 60.1 | 0.135 | 0.001321563 | 6.13153 | 14.35049 | 0.00396469
Gasphasenanalytik | Substanz | Molmasse / g / mol | Gasgehalt_Messung 1 / mol% | Gasgehalt_Messung 2 / mol% | Gasgehalt_Messung 2 / mol% | Stoffmenge / mol | Ausbeute / % | Selektivität / % | Menge C-Atome /mol
| Methan | 16.04 | 8.56 | 8.53 | 8.545 | 0.0003216014 | 0.4973677 | 1.16406 | 0.0003216014
| CO2 | 44.01 | 31.9 | 31.76 | 31.83 | 0.001197961 | 1.852688 | 4.336108 | 0.001197961
| CO | 28.01 | 2.74 | 2.69 | 2.715 | 0.0001021823 | 0.1580285 | 0.3698565 | 0.0001021823
| Ethan | 30.07 | 1.62 | 1.62 | 1.62 | 6.097066e-05 | 0.1885865 | 0.4413758 | 0.0001219413
| Propan | 44.09 | 0.13 | 0.13 | 0.13 | 4.892707e-06 | 0.02270022 | 0.05312857 | 1.467812e-05
| iso-butan | 58.12 |  |  | 0 | 0 | 0 | 0 | 0
Feststoffanalytik | Masse Filter vor der Reaktion / g | Masse Filter nach der Reaktion / g | Masse Kat nach der Reaktion / g | Massendifferenz Kat / g | Massendifferenz Kohlenstoff / g | Stoffmenge Kohlenstoff / mol
| 1.064 | 1.235 | 0.171 | 0.071 | 0.06745 | 0.005615686

## Reaktorvolumina
Berechnung Reaktorvolumen |  |  |  |  | Periferie
| Reaktorvolumenmessung 1 / mL | Reaktorvolumenmessung 2 / mL | Reaktorvolumenmessung 3 / mL |  | L Ventil / cm | L Berstscheibe / cm | L Manometer / cm | L 2. Berstscheibe / cm | Gesamtlänge Rohre / cm | Volumen Rohre / mL | Gesamtvolumen Reaktor / mL
R1 | 24 | 23 | 23 | 23.33333 | 19.5 | 16.5 | 11 | 8 | 55 | 3.887721 | 27.22105
R2 | 22 | 25 | 23 | 23.33333 | 19.5 | 16.5 | 10 | 8 | 54 | 3.817035 | 27.15037
R3 | 23 | 23 | 23 | 23 | 19 | 16.5 | 11 | 8 | 54.5 | 3.852378 | 26.85238
R4 | 23 | 24 | 25 | 24 | 21 | 16.5 | 11 | 8 | 56.5 | 3.99375 | 27.99375
R5 |  |  |  | 0 |  |  |  |  | 0 | 0 | 0
R6 |  |  |  | 0 |  |  |  |  | 0 | 0 | 0
R7 | 24 | 26 | 25 | 25 | 21 | 16.5 | 11 | 8.5 | 57 | 4.029093 | 29.02909
R8 | 24 | 25 | 23 | 24 | 20 | 17 | 11 | 10.5 | 58.5 | 4.135121 | 28.13512
R9 | 25 | 26 | 25 | 25.33333 | 21 | 16.5 | 11 | 8 | 56.5 | 3.99375 | 29.32708
R10 | 25 | 25 | 24 | 24.66667 | 21 | 18 | 12 | 9.5 | 60.5 | 4.276493 | 28.94316