## R1
Allgemeines |  |  | Bedingungen
Versuchsname: | DL V22 |  | Reaktorvolumen / mL | 27.22105 |  | Umsatz / % | 90.07527
Datum: | 2024-11-12 |  | Reaktionstemperatur / °C | 220 |  | Stoffmenge Gas / mol | 0.01079501
|  |  | Reaktionsdruck / bar | 50 |  | Kohlenstoffbilanz / % | 75.55129
Reaktionsgas | H2 |  | Reaktionszeit / h | 20 |  | Produktivität | 4.695618
|  |  | Rührerdrehzahl / rpm | 1000
|  |  | Fülldruck / bar | 30
|  |  | Temperatur bei Gasbagentnahme / °C | 21
|  |  | Druck nach Reaktion / bar | 15
Einwaagen
| Substanz | Molmasse / g / mol | Masse_soll / g | Masse_ist / g | Reinheit / % | Masse_rein / g | Stoffmenge / mol | Dichte/ g/mL | Konzentration / mol/L | wt % | Volumen /mL | Volumen Gasphase / mL
Substrat | Glycerin | 92.09382 | 2 | 2.02 | 99 | 1.9998 | 0.02171481 | 1.26 | 2.256989 | 0.1989059 | 9.621143 | 17.59991
Lösungsmittel | Wasser | 18.02 | 8 | 8.034 | 100 | 8.034 | 0.445838 | 1 | 46.3394 | 0.7990849
Katalysator | DLSFB20 |  | 0.1 | 0.099
Flüssigphasenanalytik | [8 empty] | Kohlenstoffbilanz
| Substanz | Molmasse / g/mol | Konzentration / mol/L | Stoffmenge / mol | Ausbeute / % | Selektivität / % | Menge C-Atome /mol |  |  | Stoffmenge C-Atome / mol
| Glycerin | 92.09382 | 0.224 | 0.002155136 |  |  | 0.006465408 |  | Vor Reaktion | 0.06514444
| 1,2 PDO | 76.09 | 0.635 | 0.006109426 | 28.13483 | 31.2348 | 0.01832828 |  | Nach Reaktion | 0.04921746
| 1,3 PDO | 76.09 |  | 0 | 0 | 0 | 0 |  | Bilanz / % | 75.55129
| Ethylengylcol | 62.07 | 0.081 | 0.0007793126 | 3.588852 | 3.984282 | 0.001558625
| Methanol | 32.04 |  | 0 | 0 | 0 | 0
| Ethanol | 46.068 | 0.145 | 0.001395066 | 6.424489 | 7.132356 | 0.002790131
| Hydroxyaceton | 74.08 | 0.191 | 0.001837638 | 8.462603 | 9.395034 | 0.005512915
| Propionsäure | 74.08 |  | 0 | 0 | 0 | 0
| 2-Propanol | 60.1 |  | 0 | 0 | 0 | 0
| n-Propanol | 60.1 | 0.211 | 0.002030061 | 9.348739 | 10.37881 | 0.006090183
Gasphasenanalytik | Substanz | Molmasse / g / mol | Gasgehalt_Messung 1 / mol% | Gasgehalt_Messung 2 / mol% | Gasgehalt_Messung 2 / mol% | Stoffmenge / mol | Ausbeute / % | Selektivität / % | Menge C-Atome /mol
| Methan | 16.04 | 43.32 | 43.32 | 43.32 | 0.004676396 | 7.178505 | 7.969451 | 0.004676396
| CO2 | 44.01 | 19.02 | 19.02 | 19.02 | 0.00205321 | 3.151781 | 3.499053 | 0.00205321
| CO | 28.01 | 0.77 | 0.77 | 0.77 | 8.312154e-05 | 0.1275958 | 0.1416546 | 8.312154e-05
| Ethan | 30.07 | 6.02 | 6.02 | 6.02 | 0.0006498593 | 1.995134 | 2.214963 | 0.001299719
| Propan | 44.09 | 1.11 | 1.11 | 1.11 | 0.0001198246 | 0.5518103 | 0.6126101 | 0.0003594737
| iso-butan | 58.12 |  |  | 0 | 0 | 0 | 0 | 0
Feststoffanalytik | Masse Filter vor der Reaktion / g | Masse Filter nach der Reaktion / g | Masse Kat nach der Reaktion / g | Massendifferenz Kat / g | Massendifferenz Kohlenstoff / g | Stoffmenge Kohlenstoff / mol
|  |  | 0 | -0.099 | -0.09405 | -0.007830322

## R3
Allgemeines |  |  | Bedingungen
Versuchsname: | DL V22 |  | Reaktorvolumen / mL | 26.85238 |  | Umsatz / % | 85.31339
Datum: | 2024-11-12 |  | Reaktionstemperatur / °C | 220 |  | Stoffmenge Gas / mol | 0.00847641
|  |  | Reaktionsdruck / bar | 50 |  | Kohlenstoffbilanz / % | 90.26199
Reaktionsgas | H2 |  | Reaktionszeit / h | 20 |  | Produktivität | 8.602324
|  |  | Rührerdrehzahl / rpm | 1000
|  |  | Fülldruck / bar | 30
|  |  | Temperatur bei Gasbagentnahme / °C | 21
|  |  | Druck nach Reaktion / bar | 12
Einwaagen
| Substanz | Molmasse / g / mol | Masse_soll / g | Masse_ist / g | Reinheit / % | Masse_rein / g | Stoffmenge / mol | Dichte/ g/mL | Konzentration / mol/L | wt % | Volumen /mL | Volumen Gasphase / mL
Substrat | Glycerin | 92.09382 | 2 | 2.008 | 99 | 1.98792 | 0.02158581 | 1.26 | 2.253754 | 0.1986331 | 9.577714 | 17.27466
Lösungsmittel | Wasser | 18.02 | 8 | 8 | 100 | 8 | 0.4439512 | 1 | 46.35252 | 0.7993605
Katalysator | DLSFB20 |  | 0.1 | 0.102
Flüssigphasenanalytik | [8 empty] | Kohlenstoffbilanz
| Substanz | Molmasse / g/mol | Konzentration / mol/L | Stoffmenge / mol | Ausbeute / % | Selektivität / % | Menge C-Atome /mol |  |  | Stoffmenge C-Atome / mol
| Glycerin | 92.09382 | 0.331 | 0.003170223 |  |  | 0.00951067 |  | Vor Reaktion | 0.06475744
| 1,2 PDO | 76.09 | 1.204 | 0.011531568 | 53.42198 | 62.61851 | 0.034594704 |  | Nach Reaktion | 0.05845135
| 1,3 PDO | 76.09 |  | 0 | 0 | 0 | 0 |  | Bilanz / % | 90.26199
| Ethylengylcol | 62.07 | 0.117 | 0.001120593 | 5.191338 | 6.085021 | 0.002241185
| Methanol | 32.04 |  | 0 | 0 | 0 | 0
| Ethanol | 46.068 | 0.04 | 0.0003831086 | 1.774816 | 2.080349 | 0.0007662171
| Hydroxyaceton | 74.08 | 0.142 | 0.001360035 | 6.300599 | 7.38524 | 0.004080106
| Propionsäure | 74.08 |  | 0 | 0 | 0 | 0
| 2-Propanol | 60.1 |  | 0 | 0 | 0 | 0
| n-Propanol | 60.1 | 0.072 | 0.0006895954 | 3.19467 | 3.744629 | 0.002068786
Gasphasenanalytik | Substanz | Molmasse / g / mol | Gasgehalt_Messung 1 / mol% | Gasgehalt_Messung 2 / mol% | Gasgehalt_Messung 2 / mol% | Stoffmenge / mol | Ausbeute / % | Selektivität / % | Menge C-Atome /mol
| Methan | 16.04 | 44.52 | 44.6 | 44.56 | 0.003777088 | 5.832671 | 6.836759 | 0.003777088
| CO2 | 44.01 | 8.66 | 8.83 | 8.745 | 0.0007412621 | 1.144675 | 1.341729 | 0.0007412621
| CO | 28.01 | 0.28 | 0.29 | 0.285 | 2.415777e-05 | 0.03730501 | 0.04372703 | 2.415777e-05
| Ethan | 30.07 | 2.72 | 2.74 | 2.73 | 0.000231406 | 0.7146855 | 0.8377178 | 0.000462812
| Propan | 44.09 | 0.72 | 0.73 | 0.725 | 6.145398e-05 | 0.2846961 | 0.3337063 | 0.0001843619
| iso-butan | 58.12 |  |  | 0 | 0 | 0 | 0 | 0
Feststoffanalytik | Masse Filter vor der Reaktion / g | Masse Filter nach der Reaktion / g | Masse Kat nach der Reaktion / g | Massendifferenz Kat / g | Massendifferenz Kohlenstoff / g | Stoffmenge Kohlenstoff / mol
|  |  | 0 | -0.102 | -0.0969 | -0.008067605

## R4
Allgemeines |  |  | Bedingungen
Versuchsname: | DL V22 |  | Reaktorvolumen / mL | 27.99375 |  | Umsatz / % | 88.31489
Datum: | 2024-11-12 |  | Reaktionstemperatur / °C | 220 |  | Stoffmenge Gas / mol | 0.009020657
|  |  | Reaktionsdruck / bar | 50 |  | Kohlenstoffbilanz / % | 85.85505
Reaktionsgas | H2 |  | Reaktionszeit / h | 20 |  | Produktivität | 8.306653
|  |  | Rührerdrehzahl / rpm | 1000
|  |  | Fülldruck / bar | 30
|  |  | Temperatur bei Gasbagentnahme / °C | 21
|  |  | Druck nach Reaktion / bar | 12
Einwaagen
| Substanz | Molmasse / g / mol | Masse_soll / g | Masse_ist / g | Reinheit / % | Masse_rein / g | Stoffmenge / mol | Dichte/ g/mL | Konzentration / mol/L | wt % | Volumen /mL | Volumen Gasphase / mL
Substrat | Glycerin | 92.09382 | 2 | 2.035 | 99 | 2.01465 | 0.02187606 | 1.26 | 2.276402 | 0.2005425 | 9.609929 | 18.38382
Lösungsmittel | Wasser | 18.02 | 8 | 8.011 | 100 | 8.011 | 0.4445616 | 1 | 46.26066 | 0.7974318
Katalysator | DLSFB20 |  | 0.1 | 0.1
Flüssigphasenanalytik | [8 empty] | Kohlenstoffbilanz
| Substanz | Molmasse / g/mol | Konzentration / mol/L | Stoffmenge / mol | Ausbeute / % | Selektivität / % | Menge C-Atome /mol |  |  | Stoffmenge C-Atome / mol
| Glycerin | 92.09382 | 0.266 | 0.002556241 |  |  | 0.007668723 |  | Vor Reaktion | 0.06562818
| 1,2 PDO | 76.09 | 1.136 | 0.01091688 | 49.90331 | 56.50611 | 0.03275064 |  | Nach Reaktion | 0.05634511
| 1,3 PDO | 76.09 |  | 0 | 0 | 0 | 0 |  | Bilanz / % | 85.85505
| Ethylengylcol | 62.07 | 0.14 | 0.00134539 | 6.150056 | 6.963781 | 0.00269078
| Methanol | 32.04 |  | 0 | 0 | 0 | 0
| Ethanol | 46.068 | 0.04 | 0.0003843971 | 1.757159 | 1.989652 | 0.0007687943
| Hydroxyaceton | 74.08 | 0.14 | 0.00134539 | 6.150056 | 6.963781 | 0.00403617
| Propionsäure | 74.08 |  | 0 | 0 | 0 | 0
| 2-Propanol | 60.1 |  | 0 | 0 | 0 | 0
| n-Propanol | 60.1 | 0.069 | 0.0006630851 | 3.031099 | 3.432149 | 0.001989255
Gasphasenanalytik | Substanz | Molmasse / g / mol | Gasgehalt_Messung 1 / mol% | Gasgehalt_Messung 2 / mol% | Gasgehalt_Messung 2 / mol% | Stoffmenge / mol | Ausbeute / % | Selektivität / % | Menge C-Atome /mol
| Methan | 16.04 | 50.57 | 50.74 | 50.655 | 0.004569414 | 6.962578 | 7.88381 | 0.004569414
| CO2 | 44.01 | 10.74 | 10.72 | 10.73 | 0.0009679165 | 1.474849 | 1.669989 | 0.0009679165
| CO | 28.01 | 0.31 | 0.31 | 0.31 | 2.796404e-05 | 0.0426098 | 0.04824758 | 2.796404e-05
| Ethan | 30.07 | 3.46 | 3.47 | 3.465 | 0.0003125658 | 0.9525352 | 1.078567 | 0.0006251315
| Propan | 44.09 | 0.92 | 0.93 | 0.925 | 8.344108e-05 | 0.3814264 | 0.4318937 | 0.0002503232
| iso-butan | 58.12 |  |  | 0 | 0 | 0 | 0 | 0
Feststoffanalytik | Masse Filter vor der Reaktion / g | Masse Filter nach der Reaktion / g | Masse Kat nach der Reaktion / g | Massendifferenz Kat / g | Massendifferenz Kohlenstoff / g | Stoffmenge Kohlenstoff / mol
|  |  | 0 | -0.1 | -0.095 | -0.007909416

## R10
Allgemeines |  |  | Bedingungen
Versuchsname: | DL V22 |  | Reaktorvolumen / mL | 28.94316 |  | Umsatz / % | 2.024444
Datum: | 2024-11-12 |  | Reaktionstemperatur / °C | 220 |  | Stoffmenge Gas / mol | 0
|  |  | Reaktionsdruck / bar | 50 |  | Kohlenstoffbilanz / % | 99.03571
Reaktionsgas | H2 |  | Reaktionszeit / h | 20 |  | Produktivität | 0.072913786
|  |  | Rührerdrehzahl / rpm | 1000
|  |  | Fülldruck / bar | 30
|  |  | Temperatur bei Gasbagentnahme / °C | 21
|  |  | Druck nach Reaktion / bar | 0
Einwaagen
| Substanz | Molmasse / g / mol | Masse_soll / g | Masse_ist / g | Reinheit / % | Masse_rein / g | Stoffmenge / mol | Dichte/ g/mL | Konzentration / mol/L | wt % | Volumen /mL | Volumen Gasphase / mL
Substrat | Glycerin | 92.09382 | 2 | 2.018 | 99 | 1.99782 | 0.02169331 | 1.26 | 2.26383 | 0.1994828 | 9.582571 | 19.36059
Lösungsmittel | Wasser | 18.02 | 8 | 7.997 | 100 | 7.997 | 0.4437847 | 1 | 46.31165 | 0.7985022
Katalysator | DLSFB15 |  | 0.2 | 0.2
Flüssigphasenanalytik | [8 empty] | Kohlenstoffbilanz
| Substanz | Molmasse / g/mol | Konzentration / mol/L | Stoffmenge / mol | Ausbeute / % | Selektivität / % | Menge C-Atome /mol |  |  | Stoffmenge C-Atome / mol
| Glycerin | 92.09382 | 2.218 | 0.02125414 |  |  | 0.06376243 |  | Vor Reaktion | 0.06507994
| 1,2 PDO | 76.09 | 0.02 | 0.0001916514 | 0.8834586 | 43.63957 | 0.0005749543 |  | Nach Reaktion | 0.06445238
| 1,3 PDO | 76.09 |  | 0 | 0 | 0 | 0 |  | Bilanz / % | 99.03571
| Ethylengylcol | 62.07 |  | 0 | 0 | 0 | 0
| Methanol | 32.04 |  | 0 | 0 | 0 | 0
| Ethanol | 46.068 |  | 0 | 0 | 0 | 0
| Hydroxyaceton | 74.08 | 0.004 | 3.833029e-05 | 0.1766917 | 8.727915 | 0.0001149909
| Propionsäure | 74.08 |  | 0 | 0 | 0 | 0
| 2-Propanol | 60.1 |  | 0 | 0 | 0 | 0
| n-Propanol | 60.1 |  | 0 | 0 | 0 | 0
Gasphasenanalytik | Substanz | Molmasse / g / mol | Gasgehalt_Messung 1 / mol% | Gasgehalt_Messung 2 / mol% | Gasgehalt_Messung 2 / mol% | Stoffmenge / mol | Ausbeute / % | Selektivität / % | Menge C-Atome /mol
| Methan | 16.04 |  |  | 0 | 0 | 0 | 0 | 0
| CO2 | 44.01 |  |  | 0 | 0 | 0 | 0 | 0
| CO | 28.01 |  |  | 0 | 0 | 0 | 0 | 0
| Ethan | 30.07 |  |  | 0 | 0 | 0 | 0 | 0
| Propan | 44.09 |  |  | 0 | 0 | 0 | 0 | 0
| iso-butan | 58.12 |  |  | 0 | 0 | 0 | 0 | 0
Feststoffanalytik | Masse Filter vor der Reaktion / g | Masse Filter nach der Reaktion / g | Masse Kat nach der Reaktion / g | Massendifferenz Kat / g | Massendifferenz Kohlenstoff / g | Stoffmenge Kohlenstoff / mol
|  |  | 0 | -0.2 | -0.19 | -0.01581883

## Reaktorvolumina
Berechnung Reaktorvolumen |  |  |  |  | Periferie
| Reaktorvolumenmessung 1 / mL | Reaktorvolumenmessung 2 / mL | Reaktorvolumenmessung 3 / mL |  | L Ventil / cm | L Berstscheibe / cm | L Manometer / cm | L 2. Berstscheibe / cm | Gesamtlänge Rohre / cm | Volumen Rohre / mL | Gesamtvolumen Reaktor / mL
R1 | 24 | 23 | 23 | 23.33333 | 19.5 | 16.5 | 11 | 8 | 55 | 3.887721 | 27.22105
R2 | 22 | 25 | 23 | 23.33333 | 19.5 | 16.5 | 10 | 8 | 54 | 3.817035 | 27.15037
R3 | 23 | 23 | 23 | 23 | 19 | 16.5 | 11 | 8 | 54.5 | 3.852378 | 26.85238
R4 | 23 | 24 | 25 | 24 | 21 | 16.5 | 11 | 8 | 56.5 | 3.99375 | 27.99375
R5 |  |  |  | 0 |  |  |  |  | 0 | 0 | 0
R6 |  |  |  | 0 |  |  |  |  | 0 | 0 | 0
R7 | 24 | 26 | 25 | 25 | 21 | 16.5 | 11 | 8.5 | 57 | 4.029093 | 29.02909
R8 | 24 | 25 | 23 | 24 | 20 | 17 | 11 | 10.5 | 58.5 | 4.135121 | 28.13512
R9 | 25 | 26 | 25 | 25.33333 | 21 | 16.5 | 11 | 8 | 56.5 | 3.99375 | 29.32708
R10 | 25 | 25 | 24 | 24.66667 | 21 | 18 | 12 | 9.5 | 60.5 | 4.276493 | 28.94316