## R1
Allgemeines |  |  | Bedingungen
Versuchsname: | DL V23 |  | Reaktorvolumen / mL | 27.22105 |  | Umsatz / % | 99.73196
Datum: | 2024-11-19 |  | Reaktionstemperatur / °C | 220 |  | Stoffmenge Gas / mol | 0.01222436
|  |  | Reaktionsdruck / bar | 50 |  | Kohlenstoffbilanz / % | 81.00097
Reaktionsgas | H2 |  | Reaktionszeit / h | 20 |  | Produktivität | 3.442711
|  |  | Rührerdrehzahl / rpm | 1000
|  |  | Fülldruck / bar | 30
|  |  | Temperatur bei Gasbagentnahme / °C | 22
|  |  | Druck nach Reaktion / bar | 17
Einwaagen
| Substanz | Molmasse / g / mol | Masse_soll / g | Masse_ist / g | Reinheit / % | Masse_rein / g | Stoffmenge / mol | Dichte/ g/mL | Konzentration / mol/L | wt % | Volumen /mL | Volumen Gasphase / mL
Substrat | Glycerin | 92.09382 | 2 | 1.994 | 99 | 1.97406 | 0.02143531 | 1.26 | 2.238508 | 0.1973468 | 9.575714 | 17.64534
Lösungsmittel | Wasser | 18.02 | 8 | 8.009 | 100 | 8.009 | 0.4444506 | 1 | 46.41436 | 0.8006598
Katalysator | DLSFB18 |  | 0.2 | 0.2
Pt@NC7000
Flüssigphasenanalytik | [8 empty] | Kohlenstoffbilanz
| Substanz | Molmasse / g/mol | Konzentration / mol/L | Stoffmenge / mol | Ausbeute / % | Selektivität / % | Menge C-Atome /mol |  |  | Stoffmenge C-Atome / mol
| Glycerin | 92.09382 | 0.006 | 5.745429e-05 |  |  | 0.0001723629 |  | Vor Reaktion | 0.06430594
| 1,2 PDO | 76.09 | 0.945 | 0.00904905 | 42.21562 | 42.32907 | 0.02714715 |  | Nach Reaktion | 0.05208844
| 1,3 PDO | 76.09 |  | 0 | 0 | 0 | 0 |  | Bilanz / % | 81.00097
| Ethylengylcol | 62.07 | 0.137 | 0.001311873 | 6.120147 | 6.136596 | 0.002623746
| Methanol | 32.04 |  | 0 | 0 | 0 | 0
| Ethanol | 46.068 | 0.112 | 0.00107248 | 5.003332 | 5.016779 | 0.00214496
Können nicht getrennt werden, beide im NMR beobachtet | Hydroxyaceton+Propionsäure | 74.08 | 0.141 | 0.001350176 | 6.298838 | 6.315766 | 0.004050527
| Propionsäure | 74.08 |  | 0 | 0 | 0 | 0
| 2-Propanol | 60.1 | 0.045 | 0.0004309071 | 2.010267 | 2.01567 | 0.001292721
| n-Propanol | 60.1 | 0.386 | 0.003696226 | 17.24363 | 17.28997 | 0.01108868
Gasphasenanalytik | Substanz | Molmasse / g / mol | Gasgehalt_Messung 1 / mol% | Gasgehalt_Messung 2 / mol% | Gasgehalt_Messung 2 / mol% | Stoffmenge / mol | Ausbeute / % | Selektivität / % | Menge C-Atome /mol
| Methan | 16.04 | 0.63 | 0.63 | 0.63 | 7.701347e-05 | 0.119761 | 0.1200829 | 7.701347e-05
| CO2 | 44.01 | 25.88 | 25.76 | 25.82 | 0.00315633 | 4.908302 | 4.921493 | 0.00315633
| CO | 28.01 | 0.06 | 0.06 | 0.06 | 7.334616e-06 | 0.01140581 | 0.01143647 | 7.334616e-06
| Ethan | 30.07 | 1.33 | 1.35 | 1.34 | 0.0001638064 | 0.5094597 | 0.5108289 | 0.0003276129
| Propan | 44.09 |  |  | 0 | 0 | 0 | 0 | 0
| iso-butan | 58.12 |  |  | 0 | 0 | 0 | 0 | 0
Feststoffanalytik | Masse Filter vor der Reaktion / g | Masse Filter nach der Reaktion / g | Masse Kat nach der Reaktion / g | Massendifferenz Kat / g | Massendifferenz Kohlenstoff / g | Stoffmenge Kohlenstoff / mol
| 1 | 1.235 | 0.235 | 0.035 | 0.03325 | 0.002768296

## R3
Allgemeines |  |  | Bedingungen
Versuchsname: | DL V23 |  | Reaktorvolumen / mL | 26.85238 |  | Umsatz / % | 80.11142
Datum: | 2024-11-19 |  | Reaktionstemperatur / °C | 220 |  | Stoffmenge Gas / mol | 0
|  |  | Reaktionsdruck / bar | 50 |  | Kohlenstoffbilanz / % | 88.90403
Reaktionsgas | H2 |  | Reaktionszeit / h | 20 |  | Produktivität | 4.077084816
|  |  | Rührerdrehzahl / rpm | 1000
|  |  | Fülldruck / bar | 30
|  |  | Temperatur bei Gasbagentnahme / °C | 22
|  |  | Druck nach Reaktion / bar | 0
Einwaagen
| Substanz | Molmasse / g / mol | Masse_soll / g | Masse_ist / g | Reinheit / % | Masse_rein / g | Stoffmenge / mol | Dichte/ g/mL | Konzentration / mol/L | wt % | Volumen /mL | Volumen Gasphase / mL
Substrat | Glycerin | 92.09382 | 2 | 1.996 | 99 | 1.97604 | 0.02145681 | 1.26 | 2.242493 | 0.1976831 | 9.568286 | 17.28409
Lösungsmittel | Wasser | 18.02 | 8 | 8 | 100 | 8 | 0.4439512 | 1 | 46.39819 | 0.8003201
Katalysator | DLSFB18 |  | 0.2 | 0.2
Pt@NC7000
Flüssigphasenanalytik | [8 empty] | Kohlenstoffbilanz
| Substanz | Molmasse / g/mol | Konzentration / mol/L | Stoffmenge / mol | Ausbeute / % | Selektivität / % | Menge C-Atome /mol |  |  | Stoffmenge C-Atome / mol
| Glycerin | 92.09382 | 0.446 | 0.004267455 |  |  | 0.01280237 |  | Vor Reaktion | 0.06437044
| 1,2 PDO | 76.09 | 1.12 | 0.01071648 | 49.94441 | 62.34369 | 0.03214944 |  | Nach Reaktion | 0.05722792
| 1,3 PDO | 76.09 |  | 0 | 0 | 0 | 0 |  | Bilanz / % | 88.90403
| Ethylengylcol | 62.07 | 0.126 | 0.001205604 | 5.618746 | 7.013665 | 0.002411208
| Methanol | 32.04 |  | 0 | 0 | 0 | 0
| Ethanol | 46.068 | 0.046 | 0.0004401411 | 2.051288 | 2.560544 | 0.0008802823
Können nicht getrennt werden, beide im NMR beobachtet | Hydroxyaceton+Propionsäure | 74.08 | 0.064 | 0.0006123703 | 2.853966 | 3.562496 | 0.001837111
| Propionsäure | 74.08 |  | 0 | 0 | 0 | 0
| 2-Propanol | 60.1 |  | 0 | 0 | 0 | 0
| n-Propanol | 60.1 | 0.249 | 0.002382503 | 11.10371 | 13.86034 | 0.007147509
Gasphasenanalytik | Substanz | Molmasse / g / mol | Gasgehalt_Messung 1 / mol% | Gasgehalt_Messung 2 / mol% | Gasgehalt_Messung 2 / mol% | Stoffmenge / mol | Ausbeute / % | Selektivität / % | Menge C-Atome /mol
| Methan | 16.04 | 0.33 | 0.34 | 0.335 | 0 | 0 | 0 | 0
| CO2 | 44.01 | 15.44 | 15.68 | 15.56 | 0 | 0 | 0 | 0
| CO | 28.01 |  |  | 0 | 0 | 0 | 0 | 0
| Ethan | 30.07 | 0.59 | 0.59 | 0.59 | 0 | 0 | 0 | 0
| Propan | 44.09 | 2.73 | 2.78 | 2.755 | 0 | 0 | 0 | 0
| iso-butan | 58.12 |  |  | 0 | 0 | 0 | 0 | 0
Feststoffanalytik | Masse Filter vor der Reaktion / g | Masse Filter nach der Reaktion / g | Masse Kat nach der Reaktion / g | Massendifferenz Kat / g | Massendifferenz Kohlenstoff / g | Stoffmenge Kohlenstoff / mol
| 1.037 | 1.295 | 0.258 | 0.058 | 0.0551 | 0.004587461

## R4
Allgemeines |  |  | Bedingungen
Versuchsname: | DL V23 |  | Reaktorvolumen / mL | 27.99375 |  | Umsatz / % | 31.23134
Datum: | 2024-11-19 |  | Reaktionstemperatur / °C | 220 |  | Stoffmenge Gas / mol | 0
|  |  | Reaktionsdruck / bar | 50 |  | Kohlenstoffbilanz / % | 99.74273
Reaktionsgas | H2 |  | Reaktionszeit / h | 20 |  | Produktivität | 2.364525
|  |  | Rührerdrehzahl / rpm | 1000
|  |  | Fülldruck / bar | 30
|  |  | Temperatur bei Gasbagentnahme / °C | 22
|  |  | Druck nach Reaktion / bar | 0
Einwaagen
| Substanz | Molmasse / g / mol | Masse_soll / g | Masse_ist / g | Reinheit / % | Masse_rein / g | Stoffmenge / mol | Dichte/ g/mL | Konzentration / mol/L | wt % | Volumen /mL | Volumen Gasphase / mL
Substrat | Glycerin | 92.09382 | 2 | 2.012 | 99 | 1.99188 | 0.02162881 | 1.26 | 2.248117 | 0.1981576 | 9.620857 | 18.37289
Lösungsmittel | Wasser | 18.02 | 8 | 8.04 | 100 | 8.04 | 0.4461709 | 1 | 46.37538 | 0.7998408
Katalysator | DLSFB17 |  | 0.2 | 0.2
Pd@NC7000
Flüssigphasenanalytik | [8 empty] | Kohlenstoffbilanz
| Substanz | Molmasse / g/mol | Konzentration / mol/L | Stoffmenge / mol | Ausbeute / % | Selektivität / % | Menge C-Atome /mol |  |  | Stoffmenge C-Atome / mol
| Glycerin | 92.09382 | 1.546 | 0.01487385 |  |  | 0.04462154 |  | Vor Reaktion | 0.06488644
| 1,2 PDO | 76.09 | 0.646 | 0.006215074 | 28.73516 | 92.00745 | 0.01864522 |  | Nach Reaktion | 0.064719506
| 1,3 PDO | 76.09 |  | 0 | 0 | 0 | 0 |  | Bilanz / % | 99.74273
| Ethylengylcol | 62.07 |  | 0 | 0 | 0 | 0
| Methanol | 32.04 |  | 0 | 0 | 0 | 0
| Ethanol | 46.068 | 0.017 | 0.0001635546 | 0.7561884 | 2.421249 | 0.0003271091
| Hydroxyaceton | 74.08 |  | 0 | 0 | 0 | 0
| Propionsäure | 74.08 |  | 0 | 0 | 0 | 0
| 2-Propanol | 60.1 |  | 0 | 0 | 0 | 0
| n-Propanol | 60.1 | 0.039 | 0.0003752134 | 1.734785 | 5.554629 | 0.00112564
Gasphasenanalytik | Substanz | Molmasse / g / mol | Gasgehalt_Messung 1 / mol% | Gasgehalt_Messung 2 / mol% | Gasgehalt_Messung 2 / mol% | Stoffmenge / mol | Ausbeute / % | Selektivität / % | Menge C-Atome /mol
| Methan | 16.04 | 0.27 | 0.27 | 0.27 | 0 | 0 | 0 | 0
| CO2 | 44.01 | 2.77 | 2.77 | 2.77 | 0 | 0 | 0 | 0
| CO | 28.01 | 0.06 | 0.06 | 0.06 | 0 | 0 | 0 | 0
| Ethan | 30.07 | 0.16 | 0.16 | 0.16 | 0 | 0 | 0 | 0
| Propan | 44.09 | 0.19 | 0.19 | 0.19 | 0 | 0 | 0 | 0
| iso-butan | 58.12 |  |  | 0 | 0 | 0 | 0 | 0
Feststoffanalytik | Masse Filter vor der Reaktion / g | Masse Filter nach der Reaktion / g | Masse Kat nach der Reaktion / g | Massendifferenz Kat / g | Massendifferenz Kohlenstoff / g | Stoffmenge Kohlenstoff / mol
| 1.021 | 1.346 | 0.325 | 0.125 | 0.11875 | 0.00988677

## R10
Allgemeines |  |  | Bedingungen
Versuchsname: | DL V23 |  | Reaktorvolumen / mL | 28.94316 |  | Umsatz / % | 31.66858
Datum: | 2024-11-19 |  | Reaktionstemperatur / °C | 220 |  | Stoffmenge Gas / mol | 0
|  |  | Reaktionsdruck / bar | 50 |  | Kohlenstoffbilanz / % | 99.79945
Reaktionsgas | H2 |  | Reaktionszeit / h | 20 |  | Produktivität | 2.488188
|  |  | Rührerdrehzahl / rpm | 1000
|  |  | Fülldruck / bar | 30
|  |  | Temperatur bei Gasbagentnahme / °C | 22
|  |  | Druck nach Reaktion / bar | 0
Einwaagen
| Substanz | Molmasse / g / mol | Masse_soll / g | Masse_ist / g | Reinheit / % | Masse_rein / g | Stoffmenge / mol | Dichte/ g/mL | Konzentration / mol/L | wt % | Volumen /mL | Volumen Gasphase / mL
Substrat | Glycerin | 92.09382 | 2 | 2.047 | 99 | 2.02653 | 0.02200506 | 1.26 | 2.285918 | 0.2013443 | 9.626357 | 19.3168
Lösungsmittel | Wasser | 18.02 | 8 | 8.018 | 100 | 8.018 | 0.4449501 | 1 | 46.22206 | 0.796622
Katalysator | DLSFB17 |  | 0.2 | 0.199
Pd@NC7000
Flüssigphasenanalytik | [8 empty] | Kohlenstoffbilanz
| Substanz | Molmasse / g/mol | Konzentration / mol/L | Stoffmenge / mol | Ausbeute / % | Selektivität / % | Menge C-Atome /mol |  |  | Stoffmenge C-Atome / mol
| Glycerin | 92.09382 | 1.562 | 0.01503637 |  |  | 0.04510911 |  | Vor Reaktion | 0.06601518
| 1,2 PDO | 76.09 | 0.676 | 0.006507417 | 29.57237 | 93.38079 | 0.01952225 |  | Nach Reaktion | 0.06588279
| 1,3 PDO | 76.09 |  | 0 | 0 | 0 | 0 |  | Bilanz / % | 99.79945
| Ethylengylcol | 62.07 |  | 0 | 0 | 0 | 0
| Methanol | 32.04 |  | 0 | 0 | 0 | 0
| Ethanol | 46.068 | 0.017 | 0.0001636481 | 0.7436838 | 2.348333 | 0.0003272961
| Hydroxyaceton | 74.08 |  | 0 | 0 | 0 | 0
| Propionsäure | 74.08 |  | 0 | 0 | 0 | 0
| 2-Propanol | 60.1 |  | 0 | 0 | 0 | 0
| n-Propanol | 60.1 | 0.032 | 0.0003080434 | 1.399875 | 4.420392 | 0.0009241303
Gasphasenanalytik | Substanz | Molmasse / g / mol | Gasgehalt_Messung 1 / mol% | Gasgehalt_Messung 2 / mol% | Gasgehalt_Messung 2 / mol% | Stoffmenge / mol | Ausbeute / % | Selektivität / % | Menge C-Atome /mol
| Methan | 16.04 | 0.08 | 0.07 | 0.075 | 0 | 0 | 0 | 0
| CO2 | 44.01 | 2.37 | 2.44 | 2.405 | 0 | 0 | 0 | 0
| CO | 28.01 |  |  | 0 | 0 | 0 | 0 | 0
| Ethan | 30.07 | 0.05 | 0.04 | 0.045 | 0 | 0 | 0 | 0
| Propan | 44.09 | 0.06 | 0.04 | 0.05 | 0 | 0 | 0 | 0
| iso-butan | 58.12 |  |  | 0 | 0 | 0 | 0 | 0
Feststoffanalytik | Masse Filter vor der Reaktion / g | Masse Filter nach der Reaktion / g | Masse Kat nach der Reaktion / g | Massendifferenz Kat / g | Massendifferenz Kohlenstoff / g | Stoffmenge Kohlenstoff / mol
| 0.994 | 1.29 | 0.296 | 0.097 | 0.09215 | 0.007672134

## Reaktorvolumina
Berechnung Reaktorvolumen |  |  |  |  | Periferie
| Reaktorvolumenmessung 1 / mL | Reaktorvolumenmessung 2 / mL | Reaktorvolumenmessung 3 / mL |  | L Ventil / cm | L Berstscheibe / cm | L Manometer / cm | L 2. Berstscheibe / cm | Gesamtlänge Rohre / cm | Volumen Rohre / mL | Gesamtvolumen Reaktor / mL
R1 | 24 | 23 | 23 | 23.33333 | 19.5 | 16.5 | 11 | 8 | 55 | 3.887721 | 27.22105
R2 | 22 | 25 | 23 | 23.33333 | 19.5 | 16.5 | 10 | 8 | 54 | 3.817035 | 27.15037
R3 | 23 | 23 | 23 | 23 | 19 | 16.5 | 11 | 8 | 54.5 | 3.852378 | 26.85238
R4 | 23 | 24 | 25 | 24 | 21 | 16.5 | 11 | 8 | 56.5 | 3.99375 | 27.99375
R5 |  |  |  | 0 |  |  |  |  | 0 | 0 | 0
R6 |  |  |  | 0 |  |  |  |  | 0 | 0 | 0
R7 | 24 | 26 | 25 | 25 | 21 | 16.5 | 11 | 8.5 | 57 | 4.029093 | 29.02909
R8 | 24 | 25 | 23 | 24 | 20 | 17 | 11 | 10.5 | 58.5 | 4.135121 | 28.13512
R9 | 25 | 26 | 25 | 25.33333 | 21 | 16.5 | 11 | 8 | 56.5 | 3.99375 | 29.32708
R10 | 25 | 25 | 24 | 24.66667 | 21 | 18 | 12 | 9.5 | 60.5 | 4.276493 | 28.94316