## R1
Allgemeines |  |  | Bedingungen
Versuchsname: | DL V24 |  | Reaktorvolumen / mL | 27.22105 |  | Umsatz / % | 79.86361
Datum: | 2024-11-25 |  | Reaktionstemperatur / °C | 220 |  | Stoffmenge Gas / mol | 0.007163584
|  |  | Reaktionsdruck / bar | 50 |  | Kohlenstoffbilanz / % | 89.61282
Reaktionsgas | H2 |  | Reaktionszeit / h | 20 |  | Produktivität | 8.298621
|  |  | Rührerdrehzahl / rpm | 1000
|  |  | Fülldruck / bar | 30
|  |  | Temperatur bei Gasbagentnahme / °C | 22
|  |  | Druck nach Reaktion / bar | 10
Einwaagen
| Substanz | Molmasse / g / mol | Masse_soll / g | Masse_ist / g | Reinheit / % | Masse_rein / g | Stoffmenge / mol | Dichte/ g/mL | Konzentration / mol/L | wt % | Volumen /mL | Volumen Gasphase / mL
Substrat | Glycerin | 92.09382 | 2 | 2.009 | 99 | 1.98891 | 0.02159656 | 1.26 | 2.239727 | 0.1974496 | 9.6425 | 17.57855
Lösungsmittel | Wasser | 18.02 | 8 | 8.064 | 100 | 8.064 | 0.4475028 | 1 | 46.40941 | 0.8005559
Katalysator | DLSFB02VI |  | 0.1 | 0.103
Flüssigphasenanalytik | [8 empty] | Kohlenstoffbilanz
| Substanz | Molmasse / g/mol | Konzentration / mol/L | Stoffmenge / mol | Ausbeute / % | Selektivität / % | Menge C-Atome /mol |  |  | Stoffmenge C-Atome / mol
| Glycerin | 92.09382 | 0.451 | 0.0043487675 |  |  | 0.0130463025 |  | Vor Reaktion | 0.06478969
| 1,2 PDO | 76.09 | 1.165 | 0.0112335125 | 52.01528 | 65.13013 | 0.0337005375 |  | Nach Reaktion | 0.05805987
| 1,3 PDO | 76.09 |  | 0 | 0 | 0 | 0 |  | Bilanz / % | 89.61282
| Ethylengylcol | 62.07 | 0.142 | 0.001369235 | 6.34006 | 7.938609 | 0.00273847
| Methanol | 32.04 |  | 0 | 0 | 0 | 0
| Ethanol | 46.068 | 0.037 | 0.0003567725 | 1.651987 | 2.068511 | 0.000713545
| Hydroxyaceton | 74.08 | 0.095 | 0.0009160375 | 4.241589 | 5.311041 | 0.0027481125
| Propionsäure | 74.08 |  | 0 | 0 | 0 | 0
| 2-Propanol | 60.1 |  | 0 | 0 | 0 | 0
| n-Propanol | 60.1 | 0.056 | 0.00053998 | 2.500305 | 3.130719 | 0.00161994
Gasphasenanalytik | Substanz | Molmasse / g / mol | Gasgehalt_Messung 1 / mol% | Gasgehalt_Messung 2 / mol% | Gasgehalt_Messung 2 / mol% | Stoffmenge / mol | Ausbeute / % | Selektivität / % | Menge C-Atome /mol
| Methan | 16.04 | 33.33 | 41.25 | 37.29 | 0.0026713 | 4.123033 | 5.162593 | 0.0026713
| CO2 | 44.01 | 5.18 | 5.72 | 5.45 | 0.0003904153 | 0.6025886531 | 0.7545222 | 0.0003904153
| CO | 28.01 | 0.13 | 0.16 | 0.145 | 1.03872e-05 | 0.01603218 | 0.02007444 | 1.03872e-05
| Ethan | 30.07 | 1.91 | 2.33 | 2.12 | 0.000151868 | 0.4688029 | 0.5870044 | 0.000303736
| Propan | 44.09 | 0.49 | 0.6 | 0.545 | 3.904153e-05 | 0.1807766 | 0.2263566 | 0.0001171246
| iso-butan | 58.12 |  |  | 0 | 0 | 0 | 0 | 0
Feststoffanalytik | Masse Filter vor der Reaktion / g | Masse Filter nach der Reaktion / g | Masse Kat nach der Reaktion / g | Massendifferenz Kat / g | Massendifferenz Kohlenstoff / g | Stoffmenge Kohlenstoff / mol
| 1.04 | 1.202 | 0.162 | 0.059 | 0.05605 | 0.004666556

## R3
Allgemeines |  |  | Bedingungen
Versuchsname: | DL V24 |  | Reaktorvolumen / mL | 26.85238 |  | Umsatz / % | 79.12465
Datum: | 2024-11-25 |  | Reaktionstemperatur / °C | 220 |  | Stoffmenge Gas / mol | 0.007045914
|  |  | Reaktionsdruck / bar | 50 |  | Kohlenstoffbilanz / % | 88.75907
Reaktionsgas | H2 |  | Reaktionszeit / h | 20 |  | Produktivität | 7.974078
|  |  | Rührerdrehzahl / rpm | 1000
|  |  | Fülldruck / bar | 30
|  |  | Temperatur bei Gasbagentnahme / °C | 22
|  |  | Druck nach Reaktion / bar | 10
Einwaagen
| Substanz | Molmasse / g / mol | Masse_soll / g | Masse_ist / g | Reinheit / % | Masse_rein / g | Stoffmenge / mol | Dichte/ g/mL | Konzentration / mol/L | wt % | Volumen /mL | Volumen Gasphase / mL
Substrat | Glycerin | 92.09382 | 2 | 1.99 | 99 | 1.9701 | 0.02139231 | 1.26 | 2.237088 | 0.1972269 | 9.562571 | 17.28981
Lösungsmittel | Wasser | 18.02 | 8 | 7.999 | 100 | 7.999 | 0.4438957 | 1 | 46.42012 | 0.8007809
Katalysator | DLSFB02VI |  | 0.1 | 0.098
Flüssigphasenanalytik | [8 empty] | Kohlenstoffbilanz
| Substanz | Molmasse / g/mol | Konzentration / mol/L | Stoffmenge / mol | Ausbeute / % | Selektivität / % | Menge C-Atome /mol |  |  | Stoffmenge C-Atome / mol
| Glycerin | 92.09382 | 0.467 | 0.004465721 |  |  | 0.01339716 |  | Vor Reaktion | 0.06417694
| 1,2 PDO | 76.09 | 1.074 | 0.0102702 | 48.00884 | 60.67495 | 0.03081061 |  | Nach Reaktion | 0.05696286
| 1,3 PDO | 76.09 |  | 0 | 0 | 0 | 0 |  | Bilanz / % | 88.75907
| Ethylengylcol | 62.07 | 0.139 | 0.001329197 | 6.213434 | 7.852716 | 0.002658395
| Methanol | 32.04 |  | 0 | 0 | 0 | 0
| Ethanol | 46.068 | 0.035 | 0.00033469 | 1.564534 | 1.977303 | 0.00066938
| Hydroxyaceton | 74.08 | 0.125 | 0.001195321 | 5.587621 | 7.061795 | 0.003585964
| Propionsäure | 74.08 |  | 0 | 0 | 0 | 0
| 2-Propanol | 60.1 |  | 0 | 0 | 0 | 0
| n-Propanol | 60.1 | 0.053 | 0.0005068163 | 2.369151 | 2.994201 | 0.001520449
Gasphasenanalytik | Substanz | Molmasse / g / mol | Gasgehalt_Messung 1 / mol% | Gasgehalt_Messung 2 / mol% | Gasgehalt_Messung 2 / mol% | Stoffmenge / mol | Ausbeute / % | Selektivität / % | Menge C-Atome /mol
| Methan | 16.04 | 47.03 | 46.31 | 46.67 | 0.003288328 | 5.123846 | 6.475664 | 0.003288328
| CO2 | 44.01 | 6.44 | 6.43 | 6.435 | 0.0004534046 | 0.7064913 | 0.892884 | 0.0004534046
| CO | 28.01 | 0.27 | 0.27 | 0.27 | 1.902397e-05 | 0.02964299 | 0.03746366 | 1.902397e-05
| Ethan | 30.07 | 2.92 | 2.93 | 2.925 | 0.000206093 | 0.6422649 | 0.8117127 | 0.000412186
| Propan | 44.09 | 0.7 | 0.7 | 0.7 | 4.93214e-05 | 0.2305566 | 0.2913841 | 0.0001479642
| iso-butan | 58.12 |  |  | 0 | 0 | 0 | 0 | 0
Feststoffanalytik | Masse Filter vor der Reaktion / g | Masse Filter nach der Reaktion / g | Masse Kat nach der Reaktion / g | Massendifferenz Kat / g | Massendifferenz Kohlenstoff / g | Stoffmenge Kohlenstoff / mol
| 1.054 | 1.196 | 0.142 | 0.044 | 0.0418 | 0.003480143

## R4
Allgemeines | Auf Platte ganz links, vermutlich etwas heißer als restliche Reaktoren |  | Bedingungen
Versuchsname: | DL V24 |  | Reaktorvolumen / mL | 27.99375 |  | Umsatz / % | 92.57168
Datum: | 2024-11-25 |  | Reaktionstemperatur / °C | 220 |  | Stoffmenge Gas / mol | 0.01046615
|  |  | Reaktionsdruck / bar | 50 |  | Kohlenstoffbilanz / % | 77.71065
Reaktionsgas | H2 |  | Reaktionszeit / h | 20 |  | Produktivität | 5.366947
|  |  | Rührerdrehzahl / rpm | 1000
|  |  | Fülldruck / bar | 30
|  |  | Temperatur bei Gasbagentnahme / °C | 22
|  |  | Druck nach Reaktion / bar | 14
Einwaagen
| Substanz | Molmasse / g / mol | Masse_soll / g | Masse_ist / g | Reinheit / % | Masse_rein / g | Stoffmenge / mol | Dichte/ g/mL | Konzentration / mol/L | wt % | Volumen /mL | Volumen Gasphase / mL
Substrat | Glycerin | 92.09382 | 2 | 2.03 | 99 | 2.0097 | 0.02182231 | 1.26 | 2.261614 | 0.1992959 | 9.649 | 18.34475
Lösungsmittel | Wasser | 18.02 | 8 | 8.054 | 100 | 8.054 | 0.4469478 | 1 | 46.32064 | 0.798691
Katalysator | DLSFB02VI |  | 0.1 | 0.1
Flüssigphasenanalytik | [8 empty] | Kohlenstoffbilanz
| Substanz | Molmasse / g/mol | Konzentration / mol/L | Stoffmenge / mol | Ausbeute / % | Selektivität / % | Menge C-Atome /mol |  |  | Stoffmenge C-Atome / mol
| Glycerin | 92.09382 | 0.168 | 0.001621032 |  |  | 0.004863096 |  | Vor Reaktion | 0.06546693
| 1,2 PDO | 76.09 | 0.731 | 0.007053419 | 32.32205 | 34.9157 | 0.021160257 |  | Nach Reaktion | 0.05087478
| 1,3 PDO | 76.09 |  | 0 | 0 | 0 | 0 |  | Bilanz / % | 77.71065
| Ethylengylcol | 62.07 | 0.116 | 0.001119284 | 5.129081 | 5.540659 | 0.002238568
| Methanol | 32.04 | 0.101 | 0.000974549 | 4.465838 | 4.824194 | 0.000974549
| Ethanol | 46.068 | 0.149 | 0.001437701 | 6.588216 | 7.116881 | 0.002875402
| Hydroxyaceton | 74.08 | 0.182 | 0.001756118 | 8.047351 | 8.693103 | 0.005268354
| Propionsäure | 74.08 |  | 0 | 0 | 0 | 0
| 2-Propanol | 60.1 |  | 0 | 0 | 0 | 0
| n-Propanol | 60.1 | 0.184 | 0.001775416 | 8.135784 | 8.788632 | 0.005326248
Gasphasenanalytik | Substanz | Molmasse / g / mol | Gasgehalt_Messung 1 / mol% | Gasgehalt_Messung 2 / mol% | Gasgehalt_Messung 2 / mol% | Stoffmenge / mol | Ausbeute / % | Selektivität / % | Menge C-Atome /mol
| Methan | 16.04 | 42.92 | 42.85 | 42.885 | 0.004488409 | 6.855994 | 7.406147 | 0.004488409
| CO2 | 44.01 | 17.25 | 17.1 | 17.175 | 0.001797562 | 2.745755 | 2.966085 | 0.001797562
| CO | 28.01 | 0.84 | 0.84 | 0.84 | 8.791567e-05 | 0.1342902 | 0.1450662 | 8.791567e-05
| Ethan | 30.07 | 7.06 | 7.07 | 7.065 | 0.0007394336 | 2.258953 | 2.44022 | 0.001478867
| Propan | 44.09 | 1 | 1.01 | 1.005 | 0.0001051848 | 0.4820059 | 0.520684 | 0.0003155545
| iso-butan | 58.12 |  |  | 0 | 0 | 0 | 0 | 0
Feststoffanalytik | Masse Filter vor der Reaktion / g | Masse Filter nach der Reaktion / g | Masse Kat nach der Reaktion / g | Massendifferenz Kat / g | Massendifferenz Kohlenstoff / g | Stoffmenge Kohlenstoff / mol
| 1.042 | 1.167 | 0.125 | 0.025 | 0.02375 | 0.001977354

## R10
Allgemeines |  |  | Bedingungen
Versuchsname: | DL V24 |  | Reaktorvolumen / mL | 28.94316 |  | Umsatz / % | 77.2623
Datum: | 2024-11-25 |  | Reaktionstemperatur / °C | 220 |  | Stoffmenge Gas / mol | 0.00947261
|  |  | Reaktionsdruck / bar | 50 |  | Kohlenstoffbilanz / % | 92.40818
Reaktionsgas | H2 |  | Reaktionszeit / h | 20 |  | Produktivität | 7.601139
|  |  | Rührerdrehzahl / rpm | 1000
|  |  | Fülldruck / bar | 30
|  |  | Temperatur bei Gasbagentnahme / °C | 22
|  |  | Druck nach Reaktion / bar | 12
Einwaagen
| Substanz | Molmasse / g / mol | Masse_soll / g | Masse_ist / g | Reinheit / % | Masse_rein / g | Stoffmenge / mol | Dichte/ g/mL | Konzentration / mol/L | wt % | Volumen /mL | Volumen Gasphase / mL
Substrat | Glycerin | 92.09382 | 2 | 2.013 | 99 | 1.99287 | 0.02163956 | 1.26 | 2.260563 | 0.1992073 | 9.572643 | 19.37052
Lösungsmittel | Wasser | 18.02 | 8 | 7.991 | 100 | 7.991 | 0.4434517 | 1 | 46.3249 | 0.7987805
Katalysator | DLSFB02VI |  | 0.1 | 0.101
Flüssigphasenanalytik | [8 empty] | Kohlenstoffbilanz
| Substanz | Molmasse / g/mol | Konzentration / mol/L | Stoffmenge / mol | Ausbeute / % | Selektivität / % | Menge C-Atome /mol |  |  | Stoffmenge C-Atome / mol
| Glycerin | 92.09382 | 0.514 | 0.004920338 |  |  | 0.01476102 |  | Vor Reaktion | 0.06491869
| 1,2 PDO | 76.09 | 1.054 | 0.01008957 | 46.62555 | 60.34709 | 0.0302687 |  | Nach Reaktion | 0.05999018
| 1,3 PDO | 76.09 |  | 0 | 0 | 0 | 0 |  | Bilanz / % | 92.40818
| Ethylengylcol | 62.07 | 0.131 | 0.001254016 | 5.795016 | 7.500445 | 0.002508032
| Methanol | 32.04 |  | 0 | 0 | 0 | 0
| Ethanol | 46.068 | 0.047 | 0.0004499142 | 2.079128 | 2.690999 | 0.0008998284
| Hydroxyaceton | 74.08 | 0.168 | 0.001608204 | 7.431777 | 9.618891 | 0.004824612
| Propionsäure | 74.08 |  | 0 | 0 | 0 | 0
| 2-Propanol | 60.1 |  | 0 | 0 | 0 | 0
| n-Propanol | 60.1 | 0.076 | 0.0007275209 | 3.361994 | 4.351403 | 0.002182563
Gasphasenanalytik | Substanz | Molmasse / g / mol | Gasgehalt_Messung 1 / mol% | Gasgehalt_Messung 2 / mol% | Gasgehalt_Messung 2 / mol% | Stoffmenge / mol | Ausbeute / % | Selektivität / % | Menge C-Atome /mol
| Methan | 16.04 | 35.48 | 35.64 | 35.56 | 0.00336846 | 5.188737 | 6.715742 | 0.00336846
| CO2 | 44.01 | 5.82 | 5.8 | 5.81 | 0.0005503586 | 0.8477661 | 1.097257 | 0.0005503586
| CO | 28.01 | 0.05 |  | 0.025 | 2.368152e-06 | 0.003647875 | 0.004721416 | 2.368152e-06
| Ethan | 30.07 | 2.1 | 2.09 | 2.095 | 0.0001984512 | 0.6113838 | 0.7913093 | 0.0003969023
| Propan | 44.09 | 0.79 | 0.81 | 0.8 | 7.578088e-05 | 0.350196 | 0.4532559 | 0.0002273426
| iso-butan | 58.12 |  |  | 0 | 0 | 0 | 0 | 0
Feststoffanalytik | Masse Filter vor der Reaktion / g | Masse Filter nach der Reaktion / g | Masse Kat nach der Reaktion / g | Massendifferenz Kat / g | Massendifferenz Kohlenstoff / g | Stoffmenge Kohlenstoff / mol
| 1.047 | 1.205 | 0.158 | 0.057 | 0.05415 | 0.004508367

## Reaktorvolumina
Berechnung Reaktorvolumen |  |  |  |  | Periferie
| Reaktorvolumenmessung 1 / mL | Reaktorvolumenmessung 2 / mL | Reaktorvolumenmessung 3 / mL |  | L Ventil / cm | L Berstscheibe / cm | L Manometer / cm | L 2. Berstscheibe / cm | Gesamtlänge Rohre / cm | Volumen Rohre / mL | Gesamtvolumen Reaktor / mL
R1 | 24 | 23 | 23 | 23.33333 | 19.5 | 16.5 | 11 | 8 | 55 | 3.887721 | 27.22105
R2 | 22 | 25 | 23 | 23.33333 | 19.5 | 16.5 | 10 | 8 | 54 | 3.817035 | 27.15037
R3 | 23 | 23 | 23 | 23 | 19 | 16.5 | 11 | 8 | 54.5 | 3.852378 | 26.85238
R4 | 23 | 24 | 25 | 24 | 21 | 16.5 | 11 | 8 | 56.5 | 3.99375 | 27.99375
R5 |  |  |  | 0 |  |  |  |  | 0 | 0 | 0
R6 |  |  |  | 0 |  |  |  |  | 0 | 0 | 0
R7 | 24 | 26 | 25 | 25 | 21 | 16.5 | 11 | 8.5 | 57 | 4.029093 | 29.02909
R8 | 24 | 25 | 23 | 24 | 20 | 17 | 11 | 10.5 | 58.5 | 4.135121 | 28.13512
R9 | 25 | 26 | 25 | 25.33333 | 21 | 16.5 | 11 | 8 | 56.5 | 3.99375 | 29.32708
R10 | 25 | 25 | 24 | 24.66667 | 21 | 18 | 12 | 9.5 | 60.5 | 4.276493 | 28.94316