## R1
Allgemeines |  |  | Bedingungen
Versuchsname: | DL V27 |  | Reaktorvolumen / mL | 27.22105 |  | Umsatz / % | 53.14451
Datum: | 2025-01-07 |  | Reaktionstemperatur / °C | 220 |  | Stoffmenge Gas / mol | 0.0086509
|  |  | Reaktionsdruck / bar | 50 |  | Kohlenstoffbilanz / % | 97.28229
Reaktionsgas | H2 |  | Reaktionszeit / h | 20 |  | Produktivität | 6.405696435
|  |  | Rührerdrehzahl / rpm | 1000
|  |  | Fülldruck / bar | 30
|  |  | Temperatur bei Gasbagentnahme / °C | 21
|  |  | Druck nach Reaktion / bar | 12
Einwaagen
| Substanz | Molmasse / g / mol | Masse_soll / g | Masse_ist / g | Reinheit / % | Masse_rein / g | Stoffmenge / mol | Dichte/ g/mL | Konzentration / mol/L | wt % | Volumen /mL | Volumen Gasphase / mL
Substrat | Glycerin | 92.09382 | 2 | 2.045 | 99 | 2.02455 | 0.02198356 | 1.26 | 2.292154 | 0.2018696 | 9.590786 | 17.63027
Lösungsmittel | Wasser | 18.02 | 8 | 7.984 | 100 | 7.984 | 0.4430633 | 1 | 46.19676 | 0.7960913
Katalysator | DLSFB24 | RuCu5@NC7000 | 0.1 | 0.099
Flüssigphasenanalytik | [8 empty] | Kohlenstoffbilanz
| Substanz | Molmasse / g/mol | Konzentration / mol/L | Stoffmenge / mol | Ausbeute / % | Selektivität / % | Menge C-Atome /mol |  |  | Stoffmenge C-Atome / mol
| Glycerin | 92.09382 | 1.074 | 0.0103005 |  |  | 0.03090151 |  | Vor Reaktion | 0.06595068
| 1,2 PDO | 76.09 | 0.869 | 0.008334393 | 37.91193 | 71.33744 | 0.02500318 |  | Nach Reaktion | 0.06415833
| 1,3 PDO | 76.09 |  | 0 | 0 | 0 | 0 |  | Bilanz / % | 97.28229
| Ethylengylcol | 62.07 | 0.111 | 0.001064577 | 4.842606 | 9.112147 | 0.002129154
| Methanol | 32.04 |  | 0 | 0 | 0 | 0
| Ethanol | 46.068 | 0.037 | 0.0003548591 | 1.614202 | 3.037382 | 0.0007097181
| Hydroxyaceton | 74.08 | 0.018 | 0.0001726341 | 0.7852875 | 1.477645 | 0.0005179024
| Propionsäure | 74.08 |  | 0 | 0 | 0 | 0
| 2-Propanol | 60.1 |  | 0 | 0 | 0 | 0
| n-Propanol | 60.1 | 0.083 | 0.0007960352 | 3.621048 | 6.813587 | 0.002388106
Gasphasenanalytik | Substanz | Molmasse / g / mol | Gasgehalt_Messung 1 / mol% | Gasgehalt_Messung 2 / mol% | Gasgehalt_Messung 2 / mol% | Stoffmenge / mol | Ausbeute / % | Selektivität / % | Menge C-Atome /mol
| Methan | 16.04 | 22.32 | 22.27 | 22.295 | 0.001928718 | 2.924486 | 5.502893 | 0.001928718
| CO2 | 44.01 | 1.89 | 1.9 | 1.895 | 0.0001639346 | 0.2485714 | 0.4677274 | 0.0001639346
| CO | 28.01 | 0.05 |  | 0.025 | 2.162725e-06 | 0.003279307 | 0.006170546 | 2.162725e-06
| Ethan | 30.07 | 1.83 | 1.8 | 1.815 | 0.0001570138 | 0.4761553 | 0.8959633 | 0.0003140277
| Propan | 44.09 | 0.39 | 0.38 | 0.385 | 3.330597e-05 | 0.151504 | 0.2850792 | 9.99179e-05
| iso-butan | 58.12 |  |  | 0 | 0 | 0 | 0 | 0
Feststoffanalytik | Masse Filter vor der Reaktion / g | Masse Filter nach der Reaktion / g | Masse Kat nach der Reaktion / g | Massendifferenz Kat / g | Massendifferenz Kohlenstoff / g | Stoffmenge Kohlenstoff / mol
|  |  | 0 | -0.099 | -0.09405 | -0.007830322

## R3
Allgemeines |  |  | Bedingungen
Versuchsname: | DL V27 |  | Reaktorvolumen / mL | 26.85238 |  | Umsatz / % | 56.62781
Datum: | 2025-01-07 |  | Reaktionstemperatur / °C | 220 |  | Stoffmenge Gas / mol | 0
|  |  | Reaktionsdruck / bar | 50 |  | Kohlenstoffbilanz / % | 92.76091
Reaktionsgas | H2 |  | Reaktionszeit / h | 20 |  | Produktivität | 7.055778
|  |  | Rührerdrehzahl / rpm | 1000
|  |  | Fülldruck / bar | 30
|  |  | Temperatur bei Gasbagentnahme / °C | 21
|  |  | Druck nach Reaktion / bar | 0
Einwaagen
| Substanz | Molmasse / g / mol | Masse_soll / g | Masse_ist / g | Reinheit / % | Masse_rein / g | Stoffmenge / mol | Dichte/ g/mL | Konzentration / mol/L | wt % | Volumen /mL | Volumen Gasphase / mL
Substrat | Glycerin | 92.09382 | 2 | 2.015 | 99 | 1.99485 | 0.02166106 | 1.26 | 2.254901 | 0.1987298 | 9.606214 | 17.24616
Lösungsmittel | Wasser | 18.02 | 8 | 8.023 | 100 | 8.023 | 0.4452275 | 1 | 46.34787 | 0.7992628
Katalysator | DLSFB24 | RuCu5@NC7000 | 0.1 | 0.098
Flüssigphasenanalytik | [8 empty] | Kohlenstoffbilanz
| Substanz | Molmasse / g/mol | Konzentration / mol/L | Stoffmenge / mol | Ausbeute / % | Selektivität / % | Menge C-Atome /mol |  |  | Stoffmenge C-Atome / mol
| Glycerin | 92.09382 | 0.978 | 0.009394878 |  |  | 0.02818463 |  | Vor Reaktion | 0.06498319
| 1,2 PDO | 76.09 | 0.946 | 0.009087479 | 41.95306 | 74.08562 | 0.02726244 |  | Nach Reaktion | 0.06027899
| 1,3 PDO | 76.09 |  | 0 | 0 | 0 | 0 |  | Bilanz / % | 92.76091
| Ethylengylcol | 62.07 | 0.087 | 0.0008357406 | 3.858262 | 6.813371 | 0.001671481
| Methanol | 32.04 |  | 0 | 0 | 0 | 0
| Ethanol | 46.068 | 0.037 | 0.0003554299 | 1.64087 | 2.89764 | 0.0007108599
| Hydroxyaceton | 74.08 | 0.018 | 0.0001729119 | 0.7982612 | 1.409663 | 0.0005187356
| Propionsäure | 74.08 |  | 0 | 0 | 0 | 0
| 2-Propanol | 60.1 |  | 0 | 0 | 0 | 0
| n-Propanol | 60.1 | 0.067 | 0.0006436164 | 2.971306 | 5.247078 | 0.001930849
Gasphasenanalytik | Substanz | Molmasse / g / mol | Gasgehalt_Messung 1 / mol% | Gasgehalt_Messung 2 / mol% | Gasgehalt_Messung 2 / mol% | Stoffmenge / mol | Ausbeute / % | Selektivität / % | Menge C-Atome /mol
| Methan | 16.04 |  |  | 0 | 0 | 0 | 0 | 0
| CO2 | 44.01 |  |  | 0 | 0 | 0 | 0 | 0
| CO | 28.01 |  |  | 0 | 0 | 0 | 0 | 0
| Ethan | 30.07 |  |  | 0 | 0 | 0 | 0 | 0
| Propan | 44.09 |  |  | 0 | 0 | 0 | 0 | 0
| iso-butan | 58.12 |  |  | 0 | 0 | 0 | 0 | 0
Feststoffanalytik | Masse Filter vor der Reaktion / g | Masse Filter nach der Reaktion / g | Masse Kat nach der Reaktion / g | Massendifferenz Kat / g | Massendifferenz Kohlenstoff / g | Stoffmenge Kohlenstoff / mol
|  |  | 0 | -0.098 | -0.0931 | -0.007751228

## R4
Allgemeines |  |  | Bedingungen
Versuchsname: | DL V27 |  | Reaktorvolumen / mL | 27.99375 |  | Umsatz / % | 76.60862
Datum: | 2025-01-07 |  | Reaktionstemperatur / °C | 220 |  | Stoffmenge Gas / mol | 0.007523318
|  |  | Reaktionsdruck / bar | 50 |  | Kohlenstoffbilanz / % | 95.08237
Reaktionsgas | H2 |  | Reaktionszeit / h | 20 |  | Produktivität | 9.77418
|  |  | Rührerdrehzahl / rpm | 1000
|  |  | Fülldruck / bar | 30
|  |  | Temperatur bei Gasbagentnahme / °C | 21
|  |  | Druck nach Reaktion / bar | 10
Einwaagen
| Substanz | Molmasse / g / mol | Masse_soll / g | Masse_ist / g | Reinheit / % | Masse_rein / g | Stoffmenge / mol | Dichte/ g/mL | Konzentration / mol/L | wt % | Volumen /mL | Volumen Gasphase / mL
Substrat | Glycerin | 92.09382 | 2 | 2.03 | 99 | 2.0097 | 0.02182231 | 1.26 | 2.274342 | 0.2003689 | 9.595 | 18.39875
Lösungsmittel | Wasser | 18.02 | 8 | 8 | 100 | 8 | 0.4439512 | 1 | 46.26901 | 0.7976072
Katalysator | DLSFB23 | RuCu3@NC7000 | 0.1 | 0.098
Flüssigphasenanalytik | [8 empty] | Kohlenstoffbilanz
| Substanz | Molmasse / g/mol | Konzentration / mol/L | Stoffmenge / mol | Ausbeute / % | Selektivität / % | Menge C-Atome /mol |  |  | Stoffmenge C-Atome / mol
| Glycerin | 92.09382 | 0.532 | 0.00510454 |  |  | 0.01531362 |  | Vor Reaktion | 0.06546693
| 1,2 PDO | 76.09 | 1.312 | 0.01258864 | 57.68702 | 75.30095 | 0.03776592 |  | Nach Reaktion | 0.06224751
| 1,3 PDO | 76.09 |  | 0 | 0 | 0 | 0 |  | Bilanz / % | 95.08237
| Ethylengylcol | 62.07 | 0.094 | 0.00090193 | 4.133064 | 5.395037 | 0.00180386
| Methanol | 32.04 |  | 0 | 0 | 0 | 0
| Ethanol | 46.068 | 0.037 | 0.000355015 | 1.626844 | 2.123579 | 0.00071003
| Hydroxyaceton | 74.08 | 0.077 | 0.000738815 | 3.385595 | 4.419339 | 0.002216445
| Propionsäure | 74.08 |  | 0 | 0 | 0 | 0
| 2-Propanol | 60.1 |  | 0 | 0 | 0 | 0
| n-Propanol | 60.1 | 0.069 | 0.000662055 | 3.033845 | 3.960187 | 0.001986165
Gasphasenanalytik | Substanz | Molmasse / g / mol | Gasgehalt_Messung 1 / mol% | Gasgehalt_Messung 2 / mol% | Gasgehalt_Messung 2 / mol% | Stoffmenge / mol | Ausbeute / % | Selektivität / % | Menge C-Atome /mol
| Methan | 16.04 | 23.83 | 24.02 | 23.925 | 0.001799954 | 2.749409 | 3.588903 | 0.001799954
| CO2 | 44.01 | 4.59 | 4.58 | 4.585 | 0.0003449441 | 0.5268983 | 0.6877794 | 0.0003449441
| CO | 28.01 | 0.17 | 0.18 | 0.175 | 1.316581e-05 | 0.02011062 | 0.02625112 | 1.316581e-05
| Ethan | 30.07 | 1.3 | 1.31 | 1.305 | 9.81793e-05 | 0.2999356 | 0.3915167 | 0.0001963586
| Propan | 44.09 | 0.43 | 0.43 | 0.43 | 3.235027e-05 | 0.148244 | 0.1935083 | 9.705081e-05
| iso-butan | 58.12 |  |  | 0 | 0 | 0 | 0 | 0
Feststoffanalytik | Masse Filter vor der Reaktion / g | Masse Filter nach der Reaktion / g | Masse Kat nach der Reaktion / g | Massendifferenz Kat / g | Massendifferenz Kohlenstoff / g | Stoffmenge Kohlenstoff / mol
|  |  | 0 | -0.098 | -0.0931 | -0.007751228

## Reaktorvolumina
Berechnung Reaktorvolumen |  |  |  |  | Periferie
| Reaktorvolumenmessung 1 / mL | Reaktorvolumenmessung 2 / mL | Reaktorvolumenmessung 3 / mL |  | L Ventil / cm | L Berstscheibe / cm | L Manometer / cm | L 2. Berstscheibe / cm | Gesamtlänge Rohre / cm | Volumen Rohre / mL | Gesamtvolumen Reaktor / mL
R1 | 24 | 23 | 23 | 23.33333 | 19.5 | 16.5 | 11 | 8 | 55 | 3.887721 | 27.22105
R2 | 22 | 25 | 23 | 23.33333 | 19.5 | 16.5 | 10 | 8 | 54 | 3.817035 | 27.15037
R3 | 23 | 23 | 23 | 23 | 19 | 16.5 | 11 | 8 | 54.5 | 3.852378 | 26.85238
R4 | 23 | 24 | 25 | 24 | 21 | 16.5 | 11 | 8 | 56.5 | 3.99375 | 27.99375
R5 |  |  |  | 0 |  |  |  |  | 0 | 0 | 0
R6 |  |  |  | 0 |  |  |  |  | 0 | 0 | 0
R7 | 24 | 26 | 25 | 25 | 21 | 16.5 | 11 | 8.5 | 57 | 4.029093 | 29.02909
R8 | 24 | 25 | 23 | 24 | 20 | 17 | 11 | 10.5 | 58.5 | 4.135121 | 28.13512
R9 | 25 | 26 | 25 | 25.33333 | 21 | 16.5 | 11 | 8 | 56.5 | 3.99375 | 29.32708
R10 | 25 | 25 | 24 | 24.66667 | 21 | 18 | 12 | 9.5 | 60.5 | 4.276493 | 28.94316