## R1
Allgemeines |  |  | Bedingungen
Versuchsname: | DL V28 |  | Reaktorvolumen / mL | 27.22105 |  | Umsatz / % | 60.31363
Datum: | 2025-01-09 |  | Reaktionstemperatur / °C | 220 |  | Stoffmenge Gas / mol | 0.007214837
|  |  | Reaktionsdruck / bar | 50 |  | Kohlenstoffbilanz / % | 98.37083
Reaktionsgas | H2 |  | Reaktionszeit / h | 20 |  | Produktivität | 4.120754
|  |  | Rührerdrehzahl / rpm | 1000
|  |  | Fülldruck / bar | 30
|  |  | Temperatur bei Gasbagentnahme / °C | 21
|  |  | Druck nach Reaktion / bar | 10
Einwaagen
| Substanz | Molmasse / g / mol | Masse_soll / g | Masse_ist / g | Reinheit / % | Masse_rein / g | Stoffmenge / mol | Dichte/ g/mL | Konzentration / mol/L | wt % | Volumen /mL | Volumen Gasphase / mL
Substrat | Glycerin | 92.09382 | 2 | 2.036 | 99 | 2.01564 | 0.02188681 | 1.26 | 2.28542 | 0.2013023 | 9.576714 | 17.64434
Lösungsmittel | Wasser | 18.02 | 8 | 7.977 | 100 | 7.977 | 0.4426748 | 1 | 46.22408 | 0.7966643
Katalysator | DLSFB 22 | Ir@NC7000 | 0.2 | 0.2
Flüssigphasenanalytik | [8 empty] | Kohlenstoffbilanz
| Substanz | Molmasse / g/mol | Konzentration / mol/L | Stoffmenge / mol | Ausbeute / % | Selektivität / % | Menge C-Atome /mol |  |  | Stoffmenge C-Atome / mol
| Glycerin | 92.09382 | 0.907 | 0.00868608 |  |  | 0.02605824 |  | Vor Reaktion | 0.06566043
| 1,2 PDO | 76.09 | 1.131 | 0.01083126 | 49.48763 | 82.05049 | 0.03249379 |  | Nach Reaktion | 0.06459071
| 1,3 PDO | 76.09 |  | 0 | 0 | 0 | 0 |  | Bilanz / % | 98.37083
| Ethylengylcol | 62.07 | 0.028 | 0.000268148 | 1.225158 | 2.031312 | 0.000536296
| Methanol | 32.04 |  | 0 | 0 | 0 | 0
| Ethanol | 46.068 | 0.009 | 8.619043e-05 | 0.3938008 | 0.6529216 | 0.0001723809
| Hydroxyaceton | 74.08 | 0.02 | 0.0001915343 | 0.8751128 | 1.450937 | 0.0005746029
| Propionsäure | 74.08 |  | 0 | 0 | 0 | 0
| 2-Propanol | 60.1 |  | 0 | 0 | 0 | 0
| n-Propanol | 60.1 | 0.15 | 0.001436507 | 6.563346 | 10.88203 | 0.004309521
Gasphasenanalytik | Substanz | Molmasse / g / mol | Gasgehalt_Messung 1 / mol% | Gasgehalt_Messung 2 / mol% | Gasgehalt_Messung 2 / mol% | Stoffmenge / mol | Ausbeute / % | Selektivität / % | Menge C-Atome /mol
| Methan | 16.04 | 0.3 | 0.29 | 0.295 | 2.128377e-05 | 0.03241491 | 0.05374392 | 2.128377e-05
| CO2 | 44.01 | 3.93 | 3.92 | 3.925 | 0.0002831824 | 0.4312831 | 0.7150674 | 0.0002831824
| CO | 28.01 |  |  | 0 | 0 | 0 | 0 | 0
| Ethan | 30.07 | 0.16 | 0.15 | 0.155 | 1.1183e-05 | 0.03406313 | 0.05647666 | 2.2366e-05
| Propan | 44.09 | 0.56 | 0.54 | 0.55 | 3.968161e-05 | 0.1813037 | 0.3006016 | 0.0001190448
| iso-butan | 58.12 |  |  | 0 | 0 | 0 | 0 | 0
Feststoffanalytik | Masse Filter vor der Reaktion / g | Masse Filter nach der Reaktion / g | Masse Kat nach der Reaktion / g | Massendifferenz Kat / g | Massendifferenz Kohlenstoff / g | Stoffmenge Kohlenstoff / mol
|  |  | 0 | -0.2 | -0.19 | -0.01581883

## R3
Allgemeines |  |  | Bedingungen
Versuchsname: | DL V28 |  | Reaktorvolumen / mL | 26.85238 |  | Umsatz / % | 66.00333
Datum: | 2025-01-09 |  | Reaktionstemperatur / °C | 220 |  | Stoffmenge Gas / mol | 0.008488642
|  |  | Reaktionsdruck / bar | 50 |  | Kohlenstoffbilanz / % | 97.76404
Reaktionsgas | H2 |  | Reaktionszeit / h | 20 |  | Produktivität | 4.484797
|  |  | Rührerdrehzahl / rpm | 1000
|  |  | Fülldruck / bar | 30
|  |  | Temperatur bei Gasbagentnahme / °C | 21
|  |  | Druck nach Reaktion / bar | 12
Einwaagen
| Substanz | Molmasse / g / mol | Masse_soll / g | Masse_ist / g | Reinheit / % | Masse_rein / g | Stoffmenge / mol | Dichte/ g/mL | Konzentration / mol/L | wt % | Volumen /mL | Volumen Gasphase / mL
Substrat | Glycerin | 92.09382 | 2 | 2.031 | 99 | 2.01069 | 0.02183306 | 1.26 | 2.285518 | 0.2013106 | 9.552786 | 17.29959
Lösungsmittel | Wasser | 18.02 | 8 | 7.957 | 100 | 7.957 | 0.4415649 | 1 | 46.22368 | 0.796656
Katalysator | DLSFB22 |  | 0.2 | 0.2
Ir@NC7000
Flüssigphasenanalytik | [8 empty] | Kohlenstoffbilanz
| Substanz | Molmasse / g/mol | Konzentration / mol/L | Stoffmenge / mol | Ausbeute / % | Selektivität / % | Menge C-Atome /mol |  |  | Stoffmenge C-Atome / mol
| Glycerin | 92.09382 | 0.777 | 0.0074225145 |  |  | 0.0222675435 |  | Vor Reaktion | 0.06549918
| 1,2 PDO | 76.09 | 1.234 | 0.01178814 | 53.99214 | 81.80215 | 0.03536441 |  | Nach Reaktion | 0.06403465
| 1,3 PDO | 76.09 |  | 0 | 0 | 0 | 0 |  | Bilanz / % | 97.76404
| Ethylengylcol | 62.07 | 0.048 | 0.0004585337 | 2.100181 | 3.181931 | 0.0009170674
| Methanol | 32.04 |  | 0 | 0 | 0 | 0
| Ethanol | 46.068 | 0.011 | 0.0001050806 | 0.4812914 | 0.7291926 | 0.0002101613
| Hydroxyaceton | 74.08 | 0.021 | 0.0002006085 | 0.918829 | 1.392095 | 0.0006018255
| Propionsäure | 74.08 |  | 0 | 0 | 0 | 0
| 2-Propanol | 60.1 |  | 0 | 0 | 0 | 0
| n-Propanol | 60.1 | 0.139 | 0.001327837 | 6.081773 | 9.214343 | 0.003983512
Gasphasenanalytik | Substanz | Molmasse / g / mol | Gasgehalt_Messung 1 / mol% | Gasgehalt_Messung 2 / mol% | Gasgehalt_Messung 2 / mol% | Stoffmenge / mol | Ausbeute / % | Selektivität / % | Menge C-Atome /mol
| Methan | 16.04 | 0.45 | 0.46 | 0.455 | 3.862332e-05 | 0.05896764 | 0.08934041 | 3.862332e-05
| CO2 | 44.01 | 5.51 | 5.59 | 5.55 | 0.0004711197 | 0.7192756 | 1.089757 | 0.0004711197
| CO | 28.01 | 0.07 | 0.08 | 0.075 | 6.366482e-06 | 0.009719941 | 0.01472644 | 6.366482e-06
| Ethan | 30.07 | 0.15 | 0.16 | 0.155 | 1.31574e-05 | 0.04017576 | 0.06086929 | 2.631479e-05
| Propan | 44.09 | 0.57 | 0.59 | 0.58 | 4.923413e-05 | 0.2255026 | 0.3416534 | 0.0001477024
| iso-butan | 58.12 |  |  | 0 | 0 | 0 | 0 | 0
Feststoffanalytik | Masse Filter vor der Reaktion / g | Masse Filter nach der Reaktion / g | Masse Kat nach der Reaktion / g | Massendifferenz Kat / g | Massendifferenz Kohlenstoff / g | Stoffmenge Kohlenstoff / mol
|  |  | 0 | -0.2 | -0.19 | -0.01581883

## R4
Allgemeines |  |  | Bedingungen
Versuchsname: | DL V28 |  | Reaktorvolumen / mL | 27.99375 |  | Umsatz / % | 2.422899
Datum: | 2025-01-09 |  | Reaktionstemperatur / °C | 220 |  | Stoffmenge Gas / mol | 0.02037392
|  |  | Reaktionsdruck / bar | 50 |  | Kohlenstoffbilanz / % | 97.71889
Reaktionsgas | H2 |  | Reaktionszeit / h | 20 |  | Produktivität | 0.01072732
|  |  | Rührerdrehzahl / rpm | 1000
|  |  | Fülldruck / bar | 30
|  |  | Temperatur bei Gasbagentnahme / °C | 21
|  |  | Druck nach Reaktion / bar | 27
Einwaagen
| Substanz | Molmasse / g / mol | Masse_soll / g | Masse_ist / g | Reinheit / % | Masse_rein / g | Stoffmenge / mol | Dichte/ g/mL | Konzentration / mol/L | wt % | Volumen /mL | Volumen Gasphase / mL
Substrat | Glycerin | 92.09382 | 2 | 1.989 | 99 | 1.96911 | 0.02138157 | 1.26 | 2.241305 | 0.1975828 | 9.539786 | 18.45396
Lösungsmittel | Wasser | 18.02 | 8 | 7.977 | 100 | 7.977 | 0.4426748 | 1 | 46.40301 | 0.8004214
Katalysator | DLSFB21 | Au@NC7000 | 0.2 | 0.203
Flüssigphasenanalytik | [8 empty] | Kohlenstoffbilanz
| Substanz | Molmasse / g/mol | Konzentration / mol/L | Stoffmenge / mol | Ausbeute / % | Selektivität / % | Menge C-Atome /mol |  |  | Stoffmenge C-Atome / mol
| Glycerin | 92.09382 | 2.187 | 0.02086351 |  |  | 0.06259053 |  | Vor Reaktion | 0.0641447
| 1,2 PDO | 76.09 | 0.003 | 2.861936e-05 | 0.1338506 | 5.5244 | 8.585807e-05 |  | Nach Reaktion | 0.06268149
| 1,3 PDO | 76.09 |  | 0 | 0 | 0 | 0 |  | Bilanz / % | 97.71889
| Ethylengylcol | 62.07 |  | 0 | 0 | 0 | 0
| Methanol | 32.04 |  | 0 | 0 | 0 | 0
| Ethanol | 46.068 |  | 0 | 0 | 0 | 0
| Hydroxyaceton | 74.08 |  | 0 | 0 | 0 | 0
| Propionsäure | 74.08 |  | 0 | 0 | 0 | 0
| 2-Propanol | 60.1 |  | 0 | 0 | 0 | 0
| n-Propanol | 60.1 |  | 0 | 0 | 0 | 0
Gasphasenanalytik | Substanz | Molmasse / g / mol | Gasgehalt_Messung 1 / mol% | Gasgehalt_Messung 2 / mol% | Gasgehalt_Messung 2 / mol% | Stoffmenge / mol | Ausbeute / % | Selektivität / % | Menge C-Atome /mol
| Methan | 16.04 |  | 0.01 | 0.005 | 1.018696e-06 | 0.001588122 | 0.06554636 | 1.018696e-06
| CO2 | 44.01 |  |  | 0 | 0 | 0 | 0 | 0
| CO | 28.01 |  |  | 0 | 0 | 0 | 0 | 0
| Ethan | 30.07 |  |  | 0 | 0 | 0 | 0 | 0
| Propan | 44.09 |  |  | 0 | 0 | 0 | 0 | 0
| iso-butan | 58.12 |  | 0.01 | 0.005 | 1.018696e-06 | 0.006352487 | 0.2621854 | 4.074784e-06
Feststoffanalytik | Masse Filter vor der Reaktion / g | Masse Filter nach der Reaktion / g | Masse Kat nach der Reaktion / g | Massendifferenz Kat / g | Massendifferenz Kohlenstoff / g | Stoffmenge Kohlenstoff / mol
|  |  | 0 | -0.203 | -0.19285 | -0.01605612

## Reaktorvolumina
Berechnung Reaktorvolumen |  |  |  |  | Periferie
| Reaktorvolumenmessung 1 / mL | Reaktorvolumenmessung 2 / mL | Reaktorvolumenmessung 3 / mL |  | L Ventil / cm | L Berstscheibe / cm | L Manometer / cm | L 2. Berstscheibe / cm | Gesamtlänge Rohre / cm | Volumen Rohre / mL | Gesamtvolumen Reaktor / mL
R1 | 24 | 23 | 23 | 23.33333 | 19.5 | 16.5 | 11 | 8 | 55 | 3.887721 | 27.22105
R2 | 22 | 25 | 23 | 23.33333 | 19.5 | 16.5 | 10 | 8 | 54 | 3.817035 | 27.15037
R3 | 23 | 23 | 23 | 23 | 19 | 16.5 | 11 | 8 | 54.5 | 3.852378 | 26.85238
R4 | 23 | 24 | 25 | 24 | 21 | 16.5 | 11 | 8 | 56.5 | 3.99375 | 27.99375
R5 |  |  |  | 0 |  |  |  |  | 0 | 0 | 0
R6 |  |  |  | 0 |  |  |  |  | 0 | 0 | 0
R7 | 24 | 26 | 25 | 25 | 21 | 16.5 | 11 | 8.5 | 57 | 4.029093 | 29.02909
R8 | 24 | 25 | 23 | 24 | 20 | 17 | 11 | 10.5 | 58.5 | 4.135121 | 28.13512
R9 | 25 | 26 | 25 | 25.33333 | 21 | 16.5 | 11 | 8 | 56.5 | 3.99375 | 29.32708
R10 | 25 | 25 | 24 | 24.66667 | 21 | 18 | 12 | 9.5 | 60.5 | 4.276493 | 28.94316