## R1
Allgemeines |  |  | Bedingungen
Versuchsname: | DLV30 |  | Reaktorvolumen / mL | 27.22105 |  | Umsatz / % | 69.05406
Datum: | 2025-02-20 |  | Reaktionstemperatur / °C | 220 |  | Stoffmenge Gas / mol | 0.005773552
|  |  | Reaktionsdruck / bar | 50 |  | Kohlenstoffbilanz / % | 89.64063
Reaktionsgas | H2 |  | Reaktionszeit / h | 20 |  | Produktivität | 3.235313
|  |  | Rührerdrehzahl / rpm | 1000
|  |  | Fülldruck / bar | 30
|  |  | Temperatur bei Gasbagentnahme / °C | 22
|  |  | Druck nach Reaktion / bar | 8
Einwaagen
| Substanz | Molmasse / g / mol | Masse_soll / g | Masse_ist / g | Reinheit / % | Masse_rein / g | Stoffmenge / mol | Dichte/ g/mL | Konzentration / mol/L | wt % | Volumen /mL | Volumen Gasphase / mL
Substrat | Glycerin | 92.09382 | 2 | 1.99 | 99 | 1.9701 | 0.02139231 | 1.26 | 2.249083 | 0.1982391 | 9.511571 | 17.70948
Lösungsmittel | Wasser | 18.02 | 8 | 7.948 | 100 | 7.948 | 0.4410655 | 1 | 46.37146 | 0.7997585
Katalysator | RuPdCu2@NC7000 |  | 0.2 | 0.202
Flüssigphasenanalytik | [8 empty] | Kohlenstoffbilanz
| Substanz | Molmasse / g/mol | Konzentration / mol/L | Stoffmenge / mol | Ausbeute / % | Selektivität / % | Menge C-Atome /mol |  |  | Stoffmenge C-Atome / mol
| Glycerin | 92.09382 | 0.696 | 0.006620054 |  |  | 0.01986016 |  | Vor Reaktion | 0.06417694
| 1,2 PDO | 76.09 | 0.903 | 0.008588949 | 40.14969 | 58.14241 | 0.025766847 |  | Nach Reaktion | 0.05752862
| 1,3 PDO | 76.09 |  | 0 | 0 | 0 | 0 |  | Bilanz / % | 89.64063
| Ethylengylcol | 62.07 | 0.067 | 0.0006372753 | 2.978992 | 4.314 | 0.001274551
| Methanol | 32.04 |  | 0 | 0 | 0 | 0
| Ethanol | 46.068 | 0.039 | 0.0003709513 | 1.73404 | 2.511134 | 0.0007419026
| Hydroxyaceton | 74.08 | 0.137 | 0.001303085 | 6.091371 | 8.821163 | 0.003909256
| Propionsäure | 74.08 |  | 0 | 0 | 0 | 0
| 2-Propanol | 60.1 |  | 0 | 0 | 0 | 0
| n-Propanol | 60.1 | 0.124 | 0.001179435 | 5.513358 | 7.984119 | 0.003538305
Gasphasenanalytik | Substanz | Molmasse / g / mol | Gasgehalt_Messung 1 / mol% | Gasgehalt_Messung 2 / mol% | Gasgehalt_Messung 2 / mol% | Stoffmenge / mol | Ausbeute / % | Selektivität / % | Menge C-Atome /mol
| Methan | 16.04 | 23.05 | 22.82 | 22.935 | 0.001324164 | 2.063302 | 2.987952 | 0.001324164
| CO2 | 44.01 | 8.11 | 7.95 | 8.03 | 0.0004636162 | 0.722403 | 1.046141 | 0.0004636162
| CO | 28.01 | 0.21 | 0.2 | 0.205 | 1.183578e-05 | 0.01844242 | 0.02670722 | 1.183578e-05
| Ethan | 30.07 | 4.23 | 4.24 | 4.235 | 0.0002445099 | 0.7619868 | 1.103464 | 0.0004890198
| Propan | 44.09 | 0.86 | 0.86 | 0.86 | 4.965254e-05 | 0.2321046 | 0.3361201 | 0.0001489576
| iso-butan | 58.12 |  |  | 0 | 0 | 0 | 0 | 0
Feststoffanalytik | Masse Filter vor der Reaktion / g | Masse Filter nach der Reaktion / g | Masse Kat nach der Reaktion / g | Massendifferenz Kat / g | Massendifferenz Kohlenstoff / g | Stoffmenge Kohlenstoff / mol
| 1.002 | 1.398 | 0.396 | 0.194 | 0.1843 | 0.01534427

## R3
Allgemeines |  |  | Bedingungen
Versuchsname: | DLV30 |  | Reaktorvolumen / mL | 26.85238 |  | Umsatz / % | 67.5238
Datum: | 2025-02-20 |  | Reaktionstemperatur / °C | 220 |  | Stoffmenge Gas / mol | 0.007039597
|  |  | Reaktionsdruck / bar | 50 |  | Kohlenstoffbilanz / % | 89.67019
Reaktionsgas | H2 |  | Reaktionszeit / h | 20 |  | Produktivität | 2.854449
|  |  | Rührerdrehzahl / rpm | 1000
|  |  | Fülldruck / bar | 30
|  |  | Temperatur bei Gasbagentnahme / °C | 22
|  |  | Druck nach Reaktion / bar | 10
Einwaagen
| Substanz | Molmasse / g / mol | Masse_soll / g | Masse_ist / g | Reinheit / % | Masse_rein / g | Stoffmenge / mol | Dichte/ g/mL | Konzentration / mol/L | wt % | Volumen /mL | Volumen Gasphase / mL
Substrat | Glycerin | 92.09382 | 2 | 2.011 | 99 | 1.99089 | 0.02161806 | 1.26 | 2.257037 | 0.19891 | 9.578071 | 17.27431
Lösungsmittel | Wasser | 18.02 | 8 | 7.998 | 100 | 7.998 | 0.4438402 | 1 | 46.3392 | 0.7990808
Katalysator | RuPdCu2@NC7000 |  | 0.2 | 0.204
Flüssigphasenanalytik | [8 empty] | Kohlenstoffbilanz
| Substanz | Molmasse / g/mol | Konzentration / mol/L | Stoffmenge / mol | Ausbeute / % | Selektivität / % | Menge C-Atome /mol |  |  | Stoffmenge C-Atome / mol
| Glycerin | 92.09382 | 0.733 | 0.007020726 |  |  | 0.02106218 |  | Vor Reaktion | 0.06485419
| 1,2 PDO | 76.09 | 0.799 | 0.007652879 | 35.40039 | 52.42654 | 0.02295864 |  | Nach Reaktion | 0.05815487
| 1,3 PDO | 76.09 |  | 0 | 0 | 0 | 0 |  | Bilanz / % | 89.67019
| Ethylengylcol | 62.07 | 0.062 | 0.0005938404 | 2.746964 | 4.068142 | 0.001187681
| Methanol | 32.04 |  | 0 | 0 | 0 | 0
| Ethanol | 46.068 | 0.054 | 0.0005172159 | 2.392517 | 3.543221 | 0.001034432
| Hydroxyaceton | 74.08 | 0.158 | 0.001513335 | 7.000328 | 10.3672 | 0.004540006
| Propionsäure | 74.08 |  | 0 | 0 | 0 | 0
| 2-Propanol | 60.1 |  | 0 | 0 | 0 | 0
| n-Propanol | 60.1 | 0.167 | 0.001599538 | 7.399081 | 10.95774 | 0.004798614
Gasphasenanalytik | Substanz | Molmasse / g / mol | Gasgehalt_Messung 1 / mol% | Gasgehalt_Messung 2 / mol% | Gasgehalt_Messung 2 / mol% | Stoffmenge / mol | Ausbeute / % | Selektivität / % | Menge C-Atome /mol
| Methan | 16.04 | 24.99 | 12.78 | 18.885 | 0.001329428 | 2.049872 | 3.035777 | 0.001329428
| CO2 | 44.01 | 9.58 | 4.72 | 7.15 | 0.0005033312 | 0.7760967 | 1.149368 | 0.0005033312
| CO | 28.01 | 0.46 | 0.21 | 0.335 | 2.358265e-05 | 0.03636257 | 0.05385149 | 2.358265e-05
| Ethan | 30.07 | 5.81 | 2.83 | 4.32 | 0.0003041106 | 0.9378287 | 1.388886 | 0.0006082212
| Propan | 44.09 | 0.69 | 0.34 | 0.515 | 3.625393e-05 | 0.167702 | 0.2483599 | 0.0001087618
| iso-butan | 58.12 |  |  | 0 | 0 | 0 | 0 | 0
Feststoffanalytik | Masse Filter vor der Reaktion / g | Masse Filter nach der Reaktion / g | Masse Kat nach der Reaktion / g | Massendifferenz Kat / g | Massendifferenz Kohlenstoff / g | Stoffmenge Kohlenstoff / mol
| 1.0988 | 1.462 | 0.3632 | 0.1592 | 0.15124 | 0.01259179

## Reaktorvolumina
Berechnung Reaktorvolumen |  |  |  |  | Periferie
| Reaktorvolumenmessung 1 / mL | Reaktorvolumenmessung 2 / mL | Reaktorvolumenmessung 3 / mL |  | L Ventil / cm | L Berstscheibe / cm | L Manometer / cm | L 2. Berstscheibe / cm | Gesamtlänge Rohre / cm | Volumen Rohre / mL | Gesamtvolumen Reaktor / mL
R1 | 24 | 23 | 23 | 23.33333 | 19.5 | 16.5 | 11 | 8 | 55 | 3.887721 | 27.22105
R2 | 22 | 25 | 23 | 23.33333 | 19.5 | 16.5 | 10 | 8 | 54 | 3.817035 | 27.15037
R3 | 23 | 23 | 23 | 23 | 19 | 16.5 | 11 | 8 | 54.5 | 3.852378 | 26.85238
R4 | 23 | 24 | 25 | 24 | 21 | 16.5 | 11 | 8 | 56.5 | 3.99375 | 27.99375
R5 |  |  |  | 0 |  |  |  |  | 0 | 0 | 0
R6 |  |  |  | 0 |  |  |  |  | 0 | 0 | 0
R7 | 24 | 26 | 25 | 25 | 21 | 16.5 | 11 | 8.5 | 57 | 4.029093 | 29.02909
R8 | 24 | 25 | 23 | 24 | 20 | 17 | 11 | 10.5 | 58.5 | 4.135121 | 28.13512
R9 | 25 | 26 | 25 | 25.33333 | 21 | 16.5 | 11 | 8 | 56.5 | 3.99375 | 29.32708
R10 | 25 | 25 | 24 | 24.66667 | 21 | 18 | 12 | 9.5 | 60.5 | 4.276493 | 28.94316