## R1
Allgemeines |  |  | Bedingungen
Versuchsname: | DL V31 |  | Reaktorvolumen / mL | 27.22105 |  | Umsatz / % | 73.33041
Datum: | 2025-02-25 |  | Reaktionstemperatur / °C | 220 |  | Stoffmenge Gas / mol | 0.005034925
|  |  | Reaktionsdruck / bar | 50 |  | Kohlenstoffbilanz / % | 90.82547
Reaktionsgas | H2 |  | Reaktionszeit / h | 20 |  | Produktivität | 4.13283
|  |  | Rührerdrehzahl / rpm | 1000
|  |  | Fülldruck / bar | 30
|  |  | Temperatur bei Gasbagentnahme / °C | 22
|  |  | Druck nach Reaktion / bar | 7
Einwaagen
| Substanz | Molmasse / g / mol | Masse_soll / g | Masse_ist / g | Reinheit / % | Masse_rein / g | Stoffmenge / mol | Dichte/ g/mL | Konzentration / mol/L | wt % | Volumen /mL | Volumen Gasphase / mL
Substrat | Glycerin | 92.09382 | 2 | 1.993 | 99 | 1.97307 | 0.02142456 | 1.26 | 2.238504 | 0.1973465 | 9.570929 | 17.65013
Lösungsmittel | Wasser | 18.02 | 8 | 8.005 | 100 | 8.005 | 0.4442286 | 1 | 46.41437 | 0.8006601
Katalysator | RuPtCu2@NC7000 |  | 0.2 | 0.2
Flüssigphasenanalytik | [8 empty] | Kohlenstoffbilanz
| Substanz | Molmasse / g/mol | Konzentration / mol/L | Stoffmenge / mol | Ausbeute / % | Selektivität / % | Menge C-Atome /mol |  |  | Stoffmenge C-Atome / mol
| Glycerin | 92.09382 | 0.597 | 0.005713844 |  |  | 0.01714153 |  | Vor Reaktion | 0.06427369
| 1,2 PDO | 76.09 | 1.135 | 0.010863 | 50.7035 | 69.14389 | 0.03258901 |  | Nach Reaktion | 0.05837688
| 1,3 PDO | 76.09 |  | 0 | 0 | 0 | 0 |  | Bilanz / % | 90.82547
| Ethylengylcol | 62.07 | 0.093 | 0.0008900964 | 4.15456 | 5.665535 | 0.001780193
| Methanol | 32.04 |  | 0 | 0 | 0 | 0
| Ethanol | 46.068 | 0.053 | 0.0005072592 | 2.367652 | 3.228746 | 0.001014518
| Hydroxyaceton | 74.08 | 0.047 | 0.0004498336 | 2.099616 | 2.863227 | 0.001349501
| Propionsäure | 74.08 |  | 0 | 0 | 0 | 0
| 2-Propanol | 60.1 |  | 0 | 0 | 0 | 0
| n-Propanol | 60.1 | 0.121 | 0.001158082 | 5.405395 | 7.371287 | 0.003474247
Gasphasenanalytik | Substanz | Molmasse / g / mol | Gasgehalt_Messung 1 / mol% | Gasgehalt_Messung 2 / mol% | Gasgehalt_Messung 2 / mol% | Stoffmenge / mol | Ausbeute / % | Selektivität / % | Menge C-Atome /mol
| Methan | 16.04 | 9.9 | 10.07 | 9.985 | 0.0005027373 | 0.782182 | 1.066654 | 0.0005027373
| CO2 | 44.01 | 7.32 | 7.51 | 7.415 | 0.0003733397 | 0.5808593 | 0.7921124 | 0.0003733397
| CO | 28.01 |  |  | 0 | 0 | 0 | 0 | 0
| Ethan | 30.07 | 1.2 | 1.2 | 1.2 | 6.04191e-05 | 0.1880057 | 0.2563816 | 0.0001208382
| Propan | 44.09 | 0.21 | 0.2 | 0.205 | 1.03216e-05 | 0.04817646 | 0.0656978 | 3.096479e-05
| iso-butan | 58.12 |  |  | 0 | 0 | 0 | 0 | 0
Feststoffanalytik | Masse Filter vor der Reaktion / g | Masse Filter nach der Reaktion / g | Masse Kat nach der Reaktion / g | Massendifferenz Kat / g | Massendifferenz Kohlenstoff / g | Stoffmenge Kohlenstoff / mol
| 1.005 | 1.474 | 0.469 | 0.269 | 0.25555 | 0.02127633

## R3
Allgemeines |  |  | Bedingungen
Versuchsname: | DL V31 |  | Reaktorvolumen / mL | 26.85238 |  | Umsatz / % | 70.51168
Datum: | 2025-02-25 |  | Reaktionstemperatur / °C | 220 |  | Stoffmenge Gas / mol | 0
|  |  | Reaktionsdruck / bar | 50 |  | Kohlenstoffbilanz / % | 86.35335
Reaktionsgas | H2 |  | Reaktionszeit / h | 20 |  | Produktivität | 3.538156
|  |  | Rührerdrehzahl / rpm | 1000
|  |  | Fülldruck / bar | 30
|  |  | Temperatur bei Gasbagentnahme / °C | 22
|  |  | Druck nach Reaktion / bar | 0
Einwaagen
| Substanz | Molmasse / g / mol | Masse_soll / g | Masse_ist / g | Reinheit / % | Masse_rein / g | Stoffmenge / mol | Dichte/ g/mL | Konzentration / mol/L | wt % | Volumen /mL | Volumen Gasphase / mL
Substrat | Glycerin | 92.09382 | 2 | 2 | 99 | 1.98 | 0.02149981 | 1.26 | 2.241565 | 0.1976048 | 9.591429 | 17.26095
Lösungsmittel | Wasser | 18.02 | 8 | 8.02 | 100 | 8.02 | 0.445061 | 1 | 46.40196 | 0.8003992
Katalysator | RuPtCu2@NC7000 |  | 0.2 | 0.204
Flüssigphasenanalytik | [8 empty] | Kohlenstoffbilanz
| Substanz | Molmasse / g/mol | Konzentration / mol/L | Stoffmenge / mol | Ausbeute / % | Selektivität / % | Menge C-Atome /mol |  |  | Stoffmenge C-Atome / mol
| Glycerin | 92.09382 | 0.661 | 0.006339934 |  |  | 0.0190198 |  | Vor Reaktion | 0.06449944
| 1,2 PDO | 76.09 | 0.989 | 0.009485923 | 44.12095 | 62.57255 | 0.02845777 |  | Nach Reaktion | 0.05569743
| 1,3 PDO | 76.09 |  | 0 | 0 | 0 | 0 |  | Bilanz / % | 86.35335
| Ethylengylcol | 62.07 | 0.121 | 0.001160563 | 5.398013478 | 7.655489 | 0.002321126
| Methanol | 32.04 |  | 0 | 0 | 0 | 0
| Ethanol | 46.068 | 0.06 | 0.0005754857 | 2.676701 | 3.79611 | 0.001150971
| Hydroxyaceton | 74.08 | 0.036 | 0.0003452914 | 1.606021 | 2.277666 | 0.001035874
| Propionsäure | 74.08 |  | 0 | 0 | 0 | 0
| 2-Propanol | 60.1 |  | 0 | 0 | 0 | 0
| n-Propanol | 60.1 | 0.129 | 0.001237294 | 5.754907 | 8.161637 | 0.003711883
Gasphasenanalytik | Substanz | Molmasse / g / mol | Gasgehalt_Messung 1 / mol% | Gasgehalt_Messung 2 / mol% | Gasgehalt_Messung 2 / mol% | Stoffmenge / mol | Ausbeute / % | Selektivität / % | Menge C-Atome /mol
| Methan | 16.04 |  |  | 0 | 0 | 0 | 0 | 0
| CO2 | 44.01 |  |  | 0 | 0 | 0 | 0 | 0
| CO | 28.01 |  |  | 0 | 0 | 0 | 0 | 0
| Ethan | 30.07 |  |  | 0 | 0 | 0 | 0 | 0
| Propan | 44.09 |  |  | 0 | 0 | 0 | 0 | 0
| iso-butan | 58.12 |  |  | 0 | 0 | 0 | 0 | 0
Feststoffanalytik | Masse Filter vor der Reaktion / g | Masse Filter nach der Reaktion / g | Masse Kat nach der Reaktion / g | Massendifferenz Kat / g | Massendifferenz Kohlenstoff / g | Stoffmenge Kohlenstoff / mol
| 0.999 | 1.458 | 0.459 | 0.255 | 0.24225 | 0.02016901

## R4
Allgemeines |  |  | Bedingungen
Versuchsname: | DL V31 |  | Reaktorvolumen / mL | 27.99375 |  | Umsatz / % | 62.08484
Datum: | 2025-02-25 |  | Reaktionstemperatur / °C | 220 |  | Stoffmenge Gas / mol | 0.01126037
|  |  | Reaktionsdruck / bar | 50 |  | Kohlenstoffbilanz / % | 98.72983
Reaktionsgas | H2 |  | Reaktionszeit / h | 20 |  | Produktivität | 3.368794
|  |  | Rührerdrehzahl / rpm | 1000
|  |  | Fülldruck / bar | 30
|  |  | Temperatur bei Gasbagentnahme / °C | 22
|  |  | Druck nach Reaktion / bar | 15
Einwaagen
| Substanz | Molmasse / g / mol | Masse_soll / g | Masse_ist / g | Reinheit / % | Masse_rein / g | Stoffmenge / mol | Dichte/ g/mL | Konzentration / mol/L | wt % | Volumen /mL | Volumen Gasphase / mL
Substrat | Glycerin | 92.09382 | 2 | 1.994 | 99 | 1.97406 | 0.02143531 | 1.26 | 2.23921 | 0.197406 | 9.572714 | 18.42104
Lösungsmittel | Wasser | 18.02 | 8 | 8.006 | 100 | 8.006 | 0.4442841 | 1 | 46.41151 | 0.8006
Katalysator | RuPtCu2@NC7000 |  | 0.2 | 0.2
Flüssigphasenanalytik | [8 empty] | Kohlenstoffbilanz
| Substanz | Molmasse / g/mol | Konzentration / mol/L | Stoffmenge / mol | Ausbeute / % | Selektivität / % | Menge C-Atome /mol |  |  | Stoffmenge C-Atome / mol
| Glycerin | 92.09382 | 0.849 | 0.008127234 |  |  | 0.0243817 |  | Vor Reaktion | 0.06430594
| 1,2 PDO | 76.09 | 0.925 | 0.008854761 | 41.30922 | 66.53673 | 0.02656428 |  | Nach Reaktion | 0.06348915
| 1,3 PDO | 76.09 |  | 0 | 0 | 0 | 0 |  | Bilanz / % | 98.72983
| Ethylengylcol | 62.07 | 0.126 | 0.001206162 | 5.626985 | 9.063381 | 0.002412324
| Methanol | 32.04 |  | 0 | 0 | 0 | 0
| Ethanol | 46.068 | 0.053 | 0.0005073539 | 2.366907 | 3.812375 | 0.001014708
| Hydroxyaceton | 74.08 | 0.016 | 0.0001531634 | 0.7145378 | 1.150906 | 0.0004594903
| Propionsäure | 74.08 |  | 0 | 0 | 0 | 0
| 2-Propanol | 60.1 |  | 0 | 0 | 0 | 0
| n-Propanol | 60.1 | 0.19 | 0.001818816 | 8.485137 | 13.667 | 0.005456447
Gasphasenanalytik | Substanz | Molmasse / g / mol | Gasgehalt_Messung 1 / mol% | Gasgehalt_Messung 2 / mol% | Gasgehalt_Messung 2 / mol% | Stoffmenge / mol | Ausbeute / % | Selektivität / % | Menge C-Atome /mol
| Methan | 16.04 | 18.19 | 18.19 | 18.19 | 0.00204826 | 3.185181 | 5.130368 | 0.00204826
| CO2 | 44.01 | 5.34 | 5.34 | 5.34 | 0.0006013035 | 0.9350668 | 1.506111 | 0.0006013035
| CO | 28.01 |  |  | 0 | 0 | 0 | 0 | 0
| Ethan | 30.07 | 1.89 | 1.89 | 1.89 | 0.0002128209 | 0.6619012 | 1.066124 | 0.0004256418
| Propan | 44.09 | 0.37 | 0.37 | 0.37 | 4.166335e-05 | 0.1943678 | 0.3130681 | 0.0001249901
| iso-butan | 58.12 |  |  | 0 | 0 | 0 | 0 | 0
Feststoffanalytik | Masse Filter vor der Reaktion / g | Masse Filter nach der Reaktion / g | Masse Kat nach der Reaktion / g | Massendifferenz Kat / g | Massendifferenz Kohlenstoff / g | Stoffmenge Kohlenstoff / mol
| 1.005 | 1.474 | 0.469 | 0.269 | 0.25555 | 0.02127633

## Reaktorvolumina
Berechnung Reaktorvolumen |  |  |  |  | Periferie
| Reaktorvolumenmessung 1 / mL | Reaktorvolumenmessung 2 / mL | Reaktorvolumenmessung 3 / mL |  | L Ventil / cm | L Berstscheibe / cm | L Manometer / cm | L 2. Berstscheibe / cm | Gesamtlänge Rohre / cm | Volumen Rohre / mL | Gesamtvolumen Reaktor / mL
R1 | 24 | 23 | 23 | 23.33333 | 19.5 | 16.5 | 11 | 8 | 55 | 3.887721 | 27.22105
R2 | 22 | 25 | 23 | 23.33333 | 19.5 | 16.5 | 10 | 8 | 54 | 3.817035 | 27.15037
R3 | 23 | 23 | 23 | 23 | 19 | 16.5 | 11 | 8 | 54.5 | 3.852378 | 26.85238
R4 | 23 | 24 | 25 | 24 | 21 | 16.5 | 11 | 8 | 56.5 | 3.99375 | 27.99375
R5 |  |  |  | 0 |  |  |  |  | 0 | 0 | 0
R6 |  |  |  | 0 |  |  |  |  | 0 | 0 | 0
R7 | 24 | 26 | 25 | 25 | 21 | 16.5 | 11 | 8.5 | 57 | 4.029093 | 29.02909
R8 | 24 | 25 | 23 | 24 | 20 | 17 | 11 | 10.5 | 58.5 | 4.135121 | 28.13512
R9 | 25 | 26 | 25 | 25.33333 | 21 | 16.5 | 11 | 8 | 56.5 | 3.99375 | 29.32708
R10 | 25 | 25 | 24 | 24.66667 | 21 | 18 | 12 | 9.5 | 60.5 | 4.276493 | 28.94316