## R1
Allgemeines |  |  | Bedingungen
Versuchsname: | DL V32 |  | Reaktorvolumen / mL | 27.22105 |  | Umsatz / % | 54.50871
Datum: | 2025-02-27 |  | Reaktionstemperatur / °C | 220 |  | Stoffmenge Gas / mol | 0.00437456
|  |  | Reaktionsdruck / bar | 50 |  | Kohlenstoffbilanz / % | 95.72013
Reaktionsgas | H2 |  | Reaktionszeit / h | 20 |  | Produktivität | 3.44065
|  |  | Rührerdrehzahl / rpm | 1000
|  |  | Fülldruck / bar | 30
|  |  | Temperatur bei Gasbagentnahme / °C | 22
|  |  | Druck nach Reaktion / bar | 6
Einwaagen
| Substanz | Molmasse / g / mol | Masse_soll / g | Masse_ist / g | Reinheit / % | Masse_rein / g | Stoffmenge / mol | Dichte/ g/mL | Konzentration / mol/L | wt % | Volumen /mL | Volumen Gasphase / mL
Substrat | Glycerin | 92.09382 | 2 | 1.988 | 99 | 1.96812 | 0.02137082 | 1.26 | 2.290548 | 0.2017343 | 9.33 | 17.89105
Lösungsmittel | Wasser | 18.02 | 8 | 7.768 | 100 | 7.768 | 0.4310766 | 1 | 46.20328 | 0.796228
Katalysator | RuIrCu2@NC7000 |  | 0.2 | 0.202
Flüssigphasenanalytik | [8 empty] | Kohlenstoffbilanz
| Substanz | Molmasse / g/mol | Konzentration / mol/L | Stoffmenge / mol | Ausbeute / % | Selektivität / % | Menge C-Atome /mol |  |  | Stoffmenge C-Atome / mol
| Glycerin | 92.09382 | 1.042 | 0.00972186 |  |  | 0.02916558 |  | Vor Reaktion | 0.06411245
| 1,2 PDO | 76.09 | 0.979 | 0.00913407 | 42.74086 | 78.41107 | 0.02740221 |  | Nach Reaktion | 0.06136852
| 1,3 PDO | 76.09 |  | 0 | 0 | 0 | 0 |  | Bilanz / % | 95.72013
| Ethylengylcol | 62.07 | 0.054 | 0.00050382 | 2.357514 | 4.325023 | 0.00100764
| Methanol | 32.04 |  | 0 | 0 | 0 | 0
| Ethanol | 46.068 | 0.016 | 0.00014928 | 0.6985227 | 1.281488 | 0.00029856
| Hydroxyaceton | 74.08 | 0.021 | 0.00019593 | 0.9168111 | 1.681953 | 0.00058779
| Propionsäure | 74.08 |  | 0 | 0 | 0 | 0
| 2-Propanol | 60.1 |  | 0 | 0 | 0 | 0
| n-Propanol | 60.1 | 0.083 | 0.00077439 | 3.623587 | 6.647721 | 0.00232317
Gasphasenanalytik | Substanz | Molmasse / g / mol | Gasgehalt_Messung 1 / mol% | Gasgehalt_Messung 2 / mol% | Gasgehalt_Messung 2 / mol% | Stoffmenge / mol | Ausbeute / % | Selektivität / % | Menge C-Atome /mol
| Methan | 16.04 | 8.14 | 8.12 | 8.13 | 0.0003556517 | 0.5547312 | 1.017693 | 0.0003556517
| CO2 | 44.01 | 1.97 | 1.98 | 1.975 | 8.639756e-05 | 0.1347594 | 0.2472255 | 8.639756e-05
| CO | 28.01 |  |  | 0 | 0 | 0 | 0 | 0
| Ethan | 30.07 | 1.07 | 1.1 | 1.085 | 4.746398e-05 | 0.1480648 | 0.2716351 | 9.492795e-05
| Propan | 44.09 | 0.31 | 0.4 | 0.355 | 1.552969e-05 | 0.07266774 | 0.133314 | 4.658906e-05
| iso-butan | 58.12 |  |  | 0 | 0 | 0 | 0 | 0
Feststoffanalytik | Masse Filter vor der Reaktion / g | Masse Filter nach der Reaktion / g | Masse Kat nach der Reaktion / g | Massendifferenz Kat / g | Massendifferenz Kohlenstoff / g | Stoffmenge Kohlenstoff / mol
| 0.992 | 1.698 | 0.706 | 0.504 | 0.4788 | 0.03986346

## R3
Allgemeines |  |  | Bedingungen
Versuchsname: | DL V32 |  | Reaktorvolumen / mL | 26.85238 |  | Umsatz / % | 48.73255
Datum: | 2025-02-27 |  | Reaktionstemperatur / °C | 220 |  | Stoffmenge Gas / mol | 0.002112211
|  |  | Reaktionsdruck / bar | 50 |  | Kohlenstoffbilanz / % | 96.97116
Reaktionsgas | H2 |  | Reaktionszeit / h | 20 |  | Produktivität | 3.116341
|  |  | Rührerdrehzahl / rpm | 1000
|  |  | Fülldruck / bar | 30
|  |  | Temperatur bei Gasbagentnahme / °C | 22
|  |  | Druck nach Reaktion / bar | 3
Einwaagen
| Substanz | Molmasse / g / mol | Masse_soll / g | Masse_ist / g | Reinheit / % | Masse_rein / g | Stoffmenge / mol | Dichte/ g/mL | Konzentration / mol/L | wt % | Volumen /mL | Volumen Gasphase / mL
Substrat | Glycerin | 92.09382 | 2 | 2.005 | 99 | 1.98495 | 0.02155356 | 1.26 | 2.250941 | 0.1983958 | 9.575357 | 17.27702
Lösungsmittel | Wasser | 18.02 | 8 | 8 | 100 | 8 | 0.4439512 | 1 | 46.36393 | 0.7996002
Katalysator | RuIrCu2@NC7000 |  | 0.2 | 0.202
Flüssigphasenanalytik | [8 empty] | Kohlenstoffbilanz
| Substanz | Molmasse / g/mol | Konzentration / mol/L | Stoffmenge / mol | Ausbeute / % | Selektivität / % | Menge C-Atome /mol |  |  | Stoffmenge C-Atome / mol
| Glycerin | 92.09382 | 1.154 | 0.01104996 |  |  | 0.03314989 |  | Vor Reaktion | 0.06466069
| 1,2 PDO | 76.09 | 0.864 | 0.008273109 | 38.38395 | 78.76449 | 0.02481933 |  | Nach Reaktion | 0.06270222
| 1,3 PDO | 76.09 |  | 0 | 0 | 0 | 0 |  | Bilanz / % | 96.97116
| Ethylengylcol | 62.07 | 0.051 | 0.0004883432 | 2.265719 | 4.649293 | 0.0009766864
| Methanol | 32.04 |  | 0 | 0 | 0 | 0
| Ethanol | 46.068 | 0.017 | 0.0001627811 | 0.7552397 | 1.549764 | 0.0003255621
| Hydroxyaceton | 74.08 | 0.014 | 0.000134055 | 0.6219621 | 1.276277 | 0.000402165
| Propionsäure | 74.08 |  | 0 | 0 | 0 | 0
| 2-Propanol | 60.1 |  | 0 | 0 | 0 | 0
| n-Propanol | 60.1 | 0.093 | 0.0008905082 | 4.131605 | 8.478123 | 0.002671525
Gasphasenanalytik | Substanz | Molmasse / g / mol | Gasgehalt_Messung 1 / mol% | Gasgehalt_Messung 2 / mol% | Gasgehalt_Messung 2 / mol% | Stoffmenge / mol | Ausbeute / % | Selektivität / % | Menge C-Atome /mol
| Methan | 16.04 | 11.13 | 11.43 | 11.28 | 0.0002382574 | 0.3684733 | 0.7561134 | 0.0002382574
| CO2 | 44.01 | 1.7 | 1.73 | 1.715 | 3.622442e-05 | 0.05602232 | 0.1149587 | 3.622442e-05
| CO | 28.01 |  |  | 0 | 0 | 0 | 0 | 0
| Ethan | 30.07 | 1.55 | 1.58 | 1.565 | 3.30561e-05 | 0.1022448 | 0.2098081 | 6.61122e-05
| Propan | 44.09 | 0.26 | 0.26 | 0.26 | 5.491749e-06 | 0.02547954 | 0.05228444 | 1.647525e-05
| iso-butan | 58.12 |  |  | 0 | 0 | 0 | 0 | 0
Feststoffanalytik | Masse Filter vor der Reaktion / g | Masse Filter nach der Reaktion / g | Masse Kat nach der Reaktion / g | Massendifferenz Kat / g | Massendifferenz Kohlenstoff / g | Stoffmenge Kohlenstoff / mol
| 0.997 | 1.808 | 0.811 | 0.609 | 0.57855 | 0.04816835

## R4
Allgemeines |  |  | Bedingungen
Versuchsname: | DL V32 |  | Reaktorvolumen / mL | 27.99375 |  | Umsatz / % | 47.88693
Datum: | 2025-02-27 |  | Reaktionstemperatur / °C | 220 |  | Stoffmenge Gas / mol | 0.009017165
|  |  | Reaktionsdruck / bar | 50 |  | Kohlenstoffbilanz / % | 97.8439
Reaktionsgas | H2 |  | Reaktionszeit / h | 20 |  | Produktivität | 3.060701
|  |  | Rührerdrehzahl / rpm | 1000
|  |  | Fülldruck / bar | 30
|  |  | Temperatur bei Gasbagentnahme / °C | 22
|  |  | Druck nach Reaktion / bar | 12
Einwaagen
| Substanz | Molmasse / g / mol | Masse_soll / g | Masse_ist / g | Reinheit / % | Masse_rein / g | Stoffmenge / mol | Dichte/ g/mL | Konzentration / mol/L | wt % | Volumen /mL | Volumen Gasphase / mL
Substrat | Glycerin | 92.09382 | 2 | 2.004 | 99 | 1.98396 | 0.02154281 | 1.26 | 2.254713 | 0.1987139 | 9.554571 | 18.43918
Lösungsmittel | Wasser | 18.02 | 8 | 7.98 | 100 | 7.98 | 0.4428413 | 1 | 46.34863 | 0.7992788
Katalysator | RuIrCu2@NC7000 |  | 0.2 | 0.2
Flüssigphasenanalytik | [8 empty] | Kohlenstoffbilanz
| Substanz | Molmasse / g/mol | Konzentration / mol/L | Stoffmenge / mol | Ausbeute / % | Selektivität / % | Menge C-Atome /mol |  |  | Stoffmenge C-Atome / mol
| Glycerin | 92.09382 | 1.175 | 0.01122662 |  |  | 0.03367986 |  | Vor Reaktion | 0.06462844
| 1,2 PDO | 76.09 | 0.842 | 0.008044949 | 37.344 | 77.98371 | 0.02413485 |  | Nach Reaktion | 0.06323499
| 1,3 PDO | 76.09 |  | 0 | 0 | 0 | 0 |  | Bilanz / % | 97.8439
| Ethylengylcol | 62.07 | 0.052 | 0.0004968377 | 2.306281 | 4.816096 | 0.0009936754
| Methanol | 32.04 |  | 0 | 0 | 0 | 0
| Ethanol | 46.068 | 0.018 | 0.0001719823 | 0.7983279 | 1.66711 | 0.0003439646
| Hydroxyaceton | 74.08 | 0.005 | 4.777286e-05 | 0.2217577 | 0.4630861 | 0.0001433186
| Propionsäure | 74.08 |  | 0 | 0 | 0 | 0
| 2-Propanol | 60.1 |  | 0 | 0 | 0 | 0
| n-Propanol | 60.1 | 0.084 | 0.000802584 | 3.72553 | 7.779847 | 0.002407752
Gasphasenanalytik | Substanz | Molmasse / g / mol | Gasgehalt_Messung 1 / mol% | Gasgehalt_Messung 2 / mol% | Gasgehalt_Messung 2 / mol% | Stoffmenge / mol | Ausbeute / % | Selektivität / % | Menge C-Atome /mol
| Methan | 16.04 | 10.99 | 10.94 | 10.965 | 0.0009887321 | 1.529872 | 3.194758 | 0.0009887321
| CO2 | 44.01 | 1.94 | 1.96 | 1.95 | 0.0001758347 | 0.2720702 | 0.5681512 | 0.0001758347
| CO | 28.01 |  |  | 0 | 0 | 0 | 0 | 0
| Ethan | 30.07 | 1.62 | 1.61 | 1.615 | 0.0001456272 | 0.4506598 | 0.9410915 | 0.0002912544
| Propan | 44.09 | 0.28 | 0.28 | 0.28 | 2.524806e-05 | 0.1171995 | 0.2447421 | 7.574418e-05
| iso-butan | 58.12 |  |  | 0 | 0 | 0 | 0 | 0
Feststoffanalytik | Masse Filter vor der Reaktion / g | Masse Filter nach der Reaktion / g | Masse Kat nach der Reaktion / g | Massendifferenz Kat / g | Massendifferenz Kohlenstoff / g | Stoffmenge Kohlenstoff / mol
| 0.999 | 1.661 | 0.662 | 0.462 | 0.4389 | 0.0365415

## Reaktorvolumina
Berechnung Reaktorvolumen |  |  |  |  | Periferie
| Reaktorvolumenmessung 1 / mL | Reaktorvolumenmessung 2 / mL | Reaktorvolumenmessung 3 / mL |  | L Ventil / cm | L Berstscheibe / cm | L Manometer / cm | L 2. Berstscheibe / cm | Gesamtlänge Rohre / cm | Volumen Rohre / mL | Gesamtvolumen Reaktor / mL
R1 | 24 | 23 | 23 | 23.33333 | 19.5 | 16.5 | 11 | 8 | 55 | 3.887721 | 27.22105
R2 | 22 | 25 | 23 | 23.33333 | 19.5 | 16.5 | 10 | 8 | 54 | 3.817035 | 27.15037
R3 | 23 | 23 | 23 | 23 | 19 | 16.5 | 11 | 8 | 54.5 | 3.852378 | 26.85238
R4 | 23 | 24 | 25 | 24 | 21 | 16.5 | 11 | 8 | 56.5 | 3.99375 | 27.99375
R5 |  |  |  | 0 |  |  |  |  | 0 | 0 | 0
R6 |  |  |  | 0 |  |  |  |  | 0 | 0 | 0
R7 | 24 | 26 | 25 | 25 | 21 | 16.5 | 11 | 8.5 | 57 | 4.029093 | 29.02909
R8 | 24 | 25 | 23 | 24 | 20 | 17 | 11 | 10.5 | 58.5 | 4.135121 | 28.13512
R9 | 25 | 26 | 25 | 25.33333 | 21 | 16.5 | 11 | 8 | 56.5 | 3.99375 | 29.32708
R10 | 25 | 25 | 24 | 24.66667 | 21 | 18 | 12 | 9.5 | 60.5 | 4.276493 | 28.94316