## R1
Allgemeines |  |  | Bedingungen
Versuchsname: | DL V33 |  | Reaktorvolumen / mL | 27.22105 |  | Umsatz / % | 56.03979
Datum: | 2025-03-05 |  | Reaktionstemperatur / °C | 220 |  | Stoffmenge Gas / mol | 0.004303163
|  |  | Reaktionsdruck / bar | 50 |  | Kohlenstoffbilanz / % | 94.57427
Reaktionsgas | H2 |  | Reaktionszeit / h | 20 |  | Produktivität | 6.625848719
|  |  | Rührerdrehzahl / rpm | 1000
|  |  | Fülldruck / bar | 30
|  |  | Temperatur bei Gasbagentnahme / °C | 22
|  |  | Druck nach Reaktion / bar | 6
Einwaagen
| Substanz | Molmasse / g / mol | Masse_soll / g | Masse_ist / g | Reinheit / % | Masse_rein / g | Stoffmenge / mol | Dichte/ g/mL | Konzentration / mol/L | wt % | Volumen /mL | Volumen Gasphase / mL
Substrat | Glycerin | 92.09382 | 2 | 2.03 | 99 | 2.0097 | 0.02182231 | 1.26 | 2.26796 | 0.199831 | 9.622 | 17.59905
Lösungsmittel | Wasser | 18.02 | 8 | 8.027 | 100 | 8.027 | 0.4454495 | 1 | 46.2949 | 0.7981505
Katalysator | RuPtCu2@NC7000 |  | 0.1 | 0.1
Flüssigphasenanalytik | [8 empty] | Kohlenstoffbilanz
| Substanz | Molmasse / g/mol | Konzentration / mol/L | Stoffmenge / mol | Ausbeute / % | Selektivität / % | Menge C-Atome /mol |  |  | Stoffmenge C-Atome / mol
| Glycerin | 92.09382 | 0.997 | 0.009593134 |  |  | 0.028779402 |  | Vor Reaktion | 0.06546693
| 1,2 PDO | 76.09 | 0.905 | 0.00870791 | 39.9037 | 71.20602 | 0.02612373 |  | Nach Reaktion | 0.06191487
| 1,3 PDO | 76.09 |  | 0 | 0 | 0 | 0 |  | Bilanz / % | 94.57427
| Ethylengylcol | 62.07 | 0.119 | 0.001145018 | 5.247006 | 9.363001 | 0.002290036
| Methanol | 32.04 |  | 0 | 0 | 0 | 0
| Ethanol | 46.068 | 0.037 | 0.000356014 | 1.631422 | 2.911185 | 0.000712028
| Hydroxyaceton | 74.08 | 0.012 | 0.000115464 | 0.5291099 | 0.9441682 | 0.000346392
| Propionsäure | 74.08 |  | 0 | 0 | 0 | 0
| 2-Propanol | 60.1 |  | 0 | 0 | 0 | 0
| n-Propanol | 60.1 | 0.099 | 0.000952578 | 4.365156 | 7.789387 | 0.002857734
Gasphasenanalytik | Substanz | Molmasse / g / mol | Gasgehalt_Messung 1 / mol% | Gasgehalt_Messung 2 / mol% | Gasgehalt_Messung 2 / mol% | Stoffmenge / mol | Ausbeute / % | Selektivität / % | Menge C-Atome /mol
| Methan | 16.04 | 9.54 | 9.33 | 9.435 | 0.0004060034 | 0.6201656 | 1.106652 | 0.0004060034
| CO2 | 44.01 | 6.24 | 6.13 | 6.185 | 0.0002661506 | 0.4065421 | 0.7254525 | 0.0002661506
| CO | 28.01 |  |  | 0 | 0 | 0 | 0 | 0
| Ethan | 30.07 | 0.93 | 0.91 | 0.92 | 3.95891e-05 | 0.1209438 | 0.2158177 | 7.917819e-05
| Propan | 44.09 | 0.42 | 0.42 | 0.42 | 1.807328e-05 | 0.08282021 | 0.1477882 | 5.421985e-05
| iso-butan | 58.12 |  |  | 0 | 0 | 0 | 0 | 0
Feststoffanalytik | Masse Filter vor der Reaktion / g | Masse Filter nach der Reaktion / g | Masse Kat nach der Reaktion / g | Massendifferenz Kat / g | Massendifferenz Kohlenstoff / g | Stoffmenge Kohlenstoff / mol
| 0.958 | 1.225 | 0.267 | 0.167 | 0.15865 | 0.01320873

## R3
Allgemeines |  |  | Bedingungen
Versuchsname: | DL V33 |  | Reaktorvolumen / mL | 26.85238 |  | Umsatz / % | 53.14145
Datum: | 2025-03-05 |  | Reaktionstemperatur / °C | 220 |  | Stoffmenge Gas / mol | 0
|  |  | Reaktionsdruck / bar | 50 |  | Kohlenstoffbilanz / % | 93.45009
Reaktionsgas | H2 |  | Reaktionszeit / h | 20 |  | Produktivität | 6.408949
|  |  | Rührerdrehzahl / rpm | 1000
|  |  | Fülldruck / bar | 30
|  |  | Temperatur bei Gasbagentnahme / °C | 22
|  |  | Druck nach Reaktion / bar | 0
Einwaagen
| Substanz | Molmasse / g / mol | Masse_soll / g | Masse_ist / g | Reinheit / % | Masse_rein / g | Stoffmenge / mol | Dichte/ g/mL | Konzentration / mol/L | wt % | Volumen /mL | Volumen Gasphase / mL
Substrat | Glycerin | 92.09382 | 2 | 1.999 | 99 | 1.97901 | 0.02148906 | 1.26 | 2.247189 | 0.1980793 | 9.562643 | 17.28974
Lösungsmittel | Wasser | 18.02 | 8 | 7.992 | 100 | 7.992 | 0.4435072 | 1 | 46.37915 | 0.7999199
Katalysator | RuPtCu2@NC7000 |  | 0.1 | 0.099
Flüssigphasenanalytik | [8 empty] | Kohlenstoffbilanz
| Substanz | Molmasse / g/mol | Konzentration / mol/L | Stoffmenge / mol | Ausbeute / % | Selektivität / % | Menge C-Atome /mol |  |  | Stoffmenge C-Atome / mol
| Glycerin | 92.09382 | 1.053 | 0.01006946 |  |  | 0.03020839 |  | Vor Reaktion | 0.06446719
| 1,2 PDO | 76.09 | 0.872 | 0.008338625 | 38.80404 | 73.02028 | 0.02501587 |  | Nach Reaktion | 0.06024465
| 1,3 PDO | 76.09 |  | 0 | 0 | 0 | 0 |  | Bilanz / % | 93.45009
| Ethylengylcol | 62.07 | 0.092 | 0.0008797631 | 4.094004 | 7.703974 | 0.001759526
| Methanol | 32.04 |  | 0 | 0 | 0 | 0
| Ethanol | 46.068 | 0.034 | 0.0003251299 | 1.513001 | 2.847121 | 0.0006502597
| Hydroxyaceton | 74.08 | 0.008 | 7.650114e-05 | 0.3560003 | 0.6699108 | 0.0002295034
| Propionsäure | 74.08 |  | 0 | 0 | 0 | 0
| 2-Propanol | 60.1 |  | 0 | 0 | 0 | 0
| n-Propanol | 60.1 | 0.083 | 0.0007936994 | 3.693504 | 6.950325 | 0.002381098
Gasphasenanalytik | Substanz | Molmasse / g / mol | Gasgehalt_Messung 1 / mol% | Gasgehalt_Messung 2 / mol% | Gasgehalt_Messung 2 / mol% | Stoffmenge / mol | Ausbeute / % | Selektivität / % | Menge C-Atome /mol
| Methan | 16.04 |  |  | 0 | 0 | 0 | 0 | 0
| CO2 | 44.01 |  |  | 0 | 0 | 0 | 0 | 0
| CO | 28.01 |  |  | 0 | 0 | 0 | 0 | 0
| Ethan | 30.07 |  |  | 0 | 0 | 0 | 0 | 0
| Propan | 44.09 |  |  | 0 | 0 | 0 | 0 | 0
| iso-butan | 58.12 |  |  | 0 | 0 | 0 | 0 | 0
Feststoffanalytik | Masse Filter vor der Reaktion / g | Masse Filter nach der Reaktion / g | Masse Kat nach der Reaktion / g | Massendifferenz Kat / g | Massendifferenz Kohlenstoff / g | Stoffmenge Kohlenstoff / mol
| 0.959 | 1.222 | 0.263 | 0.164 | 0.1558 | 0.01297144

## R4
Allgemeines |  |  | Bedingungen
Versuchsname: | DL V33 |  | Reaktorvolumen / mL | 27.99375 |  | Umsatz / % | 50.54913
Datum: | 2025-03-05 |  | Reaktionstemperatur / °C | 220 |  | Stoffmenge Gas / mol | 0.009748388
|  |  | Reaktionsdruck / bar | 50 |  | Kohlenstoffbilanz / % | 97.9787
Reaktionsgas | H2 |  | Reaktionszeit / h | 20 |  | Produktivität | 6.42173
|  |  | Rührerdrehzahl / rpm | 1000
|  |  | Fülldruck / bar | 30
|  |  | Temperatur bei Gasbagentnahme / °C | 22
|  |  | Druck nach Reaktion / bar | 13
Einwaagen
| Substanz | Molmasse / g / mol | Masse_soll / g | Masse_ist / g | Reinheit / % | Masse_rein / g | Stoffmenge / mol | Dichte/ g/mL | Konzentration / mol/L | wt % | Volumen /mL | Volumen Gasphase / mL
Substrat | Glycerin | 92.09382 | 2 | 1.994 | 99 | 1.97406 | 0.02143531 | 1.26 | 2.234541 | 0.197012 | 9.592714 | 18.40104
Lösungsmittel | Wasser | 18.02 | 8 | 8.026 | 100 | 8.026 | 0.445394 | 1 | 46.43045 | 0.800998
Katalysator | RuPtCu2@NC7000 |  | 0.1 | 0.099
Flüssigphasenanalytik | [8 empty] | Kohlenstoffbilanz
| Substanz | Molmasse / g/mol | Konzentration / mol/L | Stoffmenge / mol | Ausbeute / % | Selektivität / % | Menge C-Atome /mol |  |  | Stoffmenge C-Atome / mol
| Glycerin | 92.09382 | 1.105 | 0.01059995 |  |  | 0.03179985 |  | Vor Reaktion | 0.06430594
| 1,2 PDO | 76.09 | 0.871 | 0.008355254 | 38.97892 | 77.11096 | 0.02506576 |  | Nach Reaktion | 0.06300613
| 1,3 PDO | 76.09 |  | 0 | 0 | 0 | 0 |  | Bilanz / % | 97.9787
| Ethylengylcol | 62.07 | 0.095 | 0.0009113079 | 4.251432 | 8.410495 | 0.001822616
| Methanol | 32.04 |  | 0 | 0 | 0 | 0
| Ethanol | 46.068 | 0.029 | 0.0002781887 | 1.297806 | 2.567414 | 0.0005563774
| Hydroxyaceton | 74.08 | 0.003 | 2.877814e-05 | 0.1342558 | 0.2655946 | 8.633443e-05
| Propionsäure | 74.08 |  | 0 | 0 | 0 | 0
| 2-Propanol | 60.1 |  | 0 | 0 | 0 | 0
| n-Propanol | 60.1 | 0.074 | 0.0007098609 | 3.311642 | 6.551333 | 0.002129583
Gasphasenanalytik | Substanz | Molmasse / g / mol | Gasgehalt_Messung 1 / mol% | Gasgehalt_Messung 2 / mol% | Gasgehalt_Messung 2 / mol% | Stoffmenge / mol | Ausbeute / % | Selektivität / % | Menge C-Atome /mol
| Methan | 16.04 | 9.72 | 9.55 | 9.635 | 0.0009392572 | 1.460607 | 2.88948 | 0.0009392572
| CO2 | 44.01 | 4.3 | 4.24 | 4.27 | 0.0004162562 | 0.6473059 | 1.280548 | 0.0004162562
| CO | 28.01 |  |  | 0 | 0 | 0 | 0 | 0
| Ethan | 30.07 | 0.77 | 0.76 | 0.765 | 7.457517e-05 | 0.2319386 | 0.458838 | 0.0001491503
| Propan | 44.09 | 0.14 | 0.14 | 0.14 | 1.364774e-05 | 0.06366943 | 0.1259555 | 4.094323e-05
| iso-butan | 58.12 |  |  | 0 | 0 | 0 | 0 | 0
Feststoffanalytik | Masse Filter vor der Reaktion / g | Masse Filter nach der Reaktion / g | Masse Kat nach der Reaktion / g | Massendifferenz Kat / g | Massendifferenz Kohlenstoff / g | Stoffmenge Kohlenstoff / mol
| 0.964 | 1.274 | 0.31 | 0.211 | 0.20045 | 0.01668887

## Reaktorvolumina
Berechnung Reaktorvolumen |  |  |  |  | Periferie
| Reaktorvolumenmessung 1 / mL | Reaktorvolumenmessung 2 / mL | Reaktorvolumenmessung 3 / mL |  | L Ventil / cm | L Berstscheibe / cm | L Manometer / cm | L 2. Berstscheibe / cm | Gesamtlänge Rohre / cm | Volumen Rohre / mL | Gesamtvolumen Reaktor / mL
R1 | 24 | 23 | 23 | 23.33333 | 19.5 | 16.5 | 11 | 8 | 55 | 3.887721 | 27.22105
R2 | 22 | 25 | 23 | 23.33333 | 19.5 | 16.5 | 10 | 8 | 54 | 3.817035 | 27.15037
R3 | 23 | 23 | 23 | 23 | 19 | 16.5 | 11 | 8 | 54.5 | 3.852378 | 26.85238
R4 | 23 | 24 | 25 | 24 | 21 | 16.5 | 11 | 8 | 56.5 | 3.99375 | 27.99375
R5 |  |  |  | 0 |  |  |  |  | 0 | 0 | 0
R6 |  |  |  | 0 |  |  |  |  | 0 | 0 | 0
R7 | 24 | 26 | 25 | 25 | 21 | 16.5 | 11 | 8.5 | 57 | 4.029093 | 29.02909
R8 | 24 | 25 | 23 | 24 | 20 | 17 | 11 | 10.5 | 58.5 | 4.135121 | 28.13512
R9 | 25 | 26 | 25 | 25.33333 | 21 | 16.5 | 11 | 8 | 56.5 | 3.99375 | 29.32708
R10 | 25 | 25 | 24 | 24.66667 | 21 | 18 | 12 | 9.5 | 60.5 | 4.276493 | 28.94316