## R1
Allgemeines |  |  | Bedingungen
Versuchsname: | DL V37 |  | Reaktorvolumen / mL | 27.22105 |  | Umsatz / % | 58.69532
Datum: | 2025-04-08 |  | Reaktionstemperatur / °C | 220 |  | Stoffmenge Gas / mol | 0.00433069
|  |  | Reaktionsdruck / bar | 50 |  | Kohlenstoffbilanz / % | 94.45287
Reaktionsgas | H2 |  | Reaktionszeit / h | 20 |  | Produktivität | 7.088636
|  |  | Rührerdrehzahl / rpm | 1000
|  |  | Fülldruck / bar | 30
|  |  | Temperatur bei Gasbagentnahme / °C | 21
|  |  | Druck nach Reaktion / bar | 6
Einwaagen
| Substanz | Molmasse / g / mol | Masse_soll / g | Masse_ist / g | Reinheit / % | Masse_rein / g | Stoffmenge / mol | Dichte/ g/mL | Konzentration / mol/L | wt % | Volumen /mL | Volumen Gasphase / mL
Substrat | Glycerin | 92.09382 | 2 | 2 | 99 | 1.98 | 0.02149981 | 1.26 | 2.246719 | 0.1980396 | 9.569429 | 17.65163
Lösungsmittel | Wasser | 18.02 | 8 | 7.998 | 100 | 7.998 | 0.4438402 | 1 | 46.38105 | 0.79996
Katalysator | DLSFB 24 |  | 0.1 | 0.102
RuCu5@NC7000
Flüssigphasenanalytik | [8 empty] | Kohlenstoffbilanz
| Substanz | Molmasse / g/mol | Konzentration / mol/L | Stoffmenge / mol | Ausbeute / % | Selektivität / % | Menge C-Atome /mol |  |  | Stoffmenge C-Atome / mol
| Glycerin | 92.09382 | 0.928 | 0.00888043 |  |  | 0.02664129 |  | Vor Reaktion | 0.06449944
| 1,2 PDO | 76.09 | 0.993 | 0.009502443 | 44.19779 | 75.30037 | 0.02850733 |  | Nach Reaktion | 0.06092157
| 1,3 PDO | 76.09 |  | 0 | 0 | 0 | 0 |  | Bilanz / % | 94.45287
| Ethylengylcol | 62.07 | 0.1 | 0.0009569429 | 4.450936 | 7.583118 | 0.001913886
| Methanol | 32.04 |  | 0 | 0 | 0 | 0
| Ethanol | 46.068 | 0.034 | 0.0003253606 | 1.513318 | 2.57826 | 0.0006507211
| Hydroxyaceton | 74.08 | 0.017 | 0.0001626803 | 0.756659 | 1.28913 | 0.0004880409
| Propionsäure | 74.08 |  | 0 | 0 | 0 | 0
| 2-Propanol | 60.1 |  | 0 | 0 | 0 | 0
| n-Propanol | 60.1 | 0.055 | 0.0005263186 | 2.448015 | 4.170715 | 0.001578956
Gasphasenanalytik | Substanz | Molmasse / g / mol | Gasgehalt_Messung 1 / mol% | Gasgehalt_Messung 2 / mol% | Gasgehalt_Messung 2 / mol% | Stoffmenge / mol | Ausbeute / % | Selektivität / % | Menge C-Atome /mol
| Methan | 16.04 | 21.36 | 21.44 | 21.4 | 0.0009267676 | 1.436861 | 2.448 | 0.0009267676
| CO2 | 44.01 | 1.84 | 1.87 | 1.855 | 8.03343e-05 | 0.1245504 | 0.2121981 | 8.03343e-05
| CO | 28.01 |  | 0.04 | 0.02 | 8.66138e-07 | 0.001342861 | 0.002287851 | 8.66138e-07
| Ethan | 30.07 | 1.16 | 1.14 | 1.15 | 4.980293e-05 | 0.154429 | 0.2631028 | 9.960587e-05
| Propan | 44.09 | 0.27 | 0.25 | 0.26 | 1.125979e-05 | 0.05237159 | 0.08922617 | 3.377938e-05
| iso-butan | 58.12 |  |  | 0 | 0 | 0 | 0 | 0
Feststoffanalytik | Masse Filter vor der Reaktion / g | Masse Filter nach der Reaktion / g | Masse Kat nach der Reaktion / g | Massendifferenz Kat / g | Massendifferenz Kohlenstoff / g | Stoffmenge Kohlenstoff / mol
|  |  | 0 | -0.102 | -0.0969 | -0.008067605

## R3
Allgemeines |  |  | Bedingungen
Versuchsname: | DL V37 |  | Reaktorvolumen / mL | 26.85238 |  | Umsatz / % | 63.00695
Datum: | 2025-04-08 |  | Reaktionstemperatur / °C | 220 |  | Stoffmenge Gas / mol | 0.0007071912
|  |  | Reaktionsdruck / bar | 50 |  | Kohlenstoffbilanz / % | 91.24972
Reaktionsgas | H2 |  | Reaktionszeit / h | 20 |  | Produktivität | 7.534161
|  |  | Rührerdrehzahl / rpm | 1000
|  |  | Fülldruck / bar | 30
|  |  | Temperatur bei Gasbagentnahme / °C | 21
|  |  | Druck nach Reaktion / bar | 1
Einwaagen
| Substanz | Molmasse / g / mol | Masse_soll / g | Masse_ist / g | Reinheit / % | Masse_rein / g | Stoffmenge / mol | Dichte/ g/mL | Konzentration / mol/L | wt % | Volumen /mL | Volumen Gasphase / mL
Substrat | Glycerin | 92.09382 | 2 | 1.99 | 99 | 1.9701 | 0.02139231 | 1.26 | 2.238258 | 0.1973257 | 9.557571 | 17.29481
Lösungsmittel | Wasser | 18.02 | 8 | 7.994 | 100 | 7.994 | 0.4436182 | 1 | 46.41537 | 0.8006811
Katalysator | DLSFB 24 |  | 0.1 | 0.1
RuCu5@NC7000
Flüssigphasenanalytik | [8 empty] | Kohlenstoffbilanz
| Substanz | Molmasse / g/mol | Konzentration / mol/L | Stoffmenge / mol | Ausbeute / % | Selektivität / % | Menge C-Atome /mol |  |  | Stoffmenge C-Atome / mol
| Glycerin | 92.09382 | 0.828 | 0.007913669 |  |  | 0.02374101 |  | Vor Reaktion | 0.06417694
| 1,2 PDO | 76.09 | 1.036 | 0.009901644 | 46.28599 | 73.46171 | 0.029704932 |  | Nach Reaktion | 0.05856128
| 1,3 PDO | 76.09 |  | 0 | 0 | 0 | 0 |  | Bilanz / % | 91.24972
| Ethylengylcol | 62.07 | 0.084 | 0.000802836 | 3.752918 | 5.956355 | 0.001605672
| Methanol | 32.04 |  | 0 | 0 | 0 | 0
| Ethanol | 46.068 | 0.038 | 0.0003631877 | 1.697749 | 2.694542 | 0.0007263754
| Hydroxyaceton | 74.08 | 0.03 | 0.0002867271 | 1.340328 | 2.12727 | 0.0008601814
| Propionsäure | 74.08 |  | 0 | 0 | 0 | 0
| 2-Propanol | 60.1 |  | 0 | 0 | 0 | 0
| n-Propanol | 60.1 | 0.06 | 0.0005734543 | 2.680656 | 4.254539 | 0.001720363
Gasphasenanalytik | Substanz | Molmasse / g / mol | Gasgehalt_Messung 1 / mol% | Gasgehalt_Messung 2 / mol% | Gasgehalt_Messung 2 / mol% | Stoffmenge / mol | Ausbeute / % | Selektivität / % | Menge C-Atome /mol
| Methan | 16.04 | 23.83 | 23.83 | 23.83 | 0.0001685237 | 0.2625922 | 0.416767 | 0.0001685237
| CO2 | 44.01 | 2 | 2 | 2 | 1.414382e-05 | 0.02203879 | 0.03497835 | 1.414382e-05
| CO | 28.01 |  |  | 0 | 0 | 0 | 0 | 0
| Ethan | 30.07 | 1.12 | 1.12 | 1.12 | 7.920541e-06 | 0.02468345 | 0.03917575 | 1.584108e-05
| Propan | 44.09 | 0.2 | 0.2 | 0.2 | 1.414382e-06 | 0.006611638 | 0.0104935 | 4.243147e-06
| iso-butan | 58.12 |  |  | 0 | 0 | 0 | 0 | 0
Feststoffanalytik | Masse Filter vor der Reaktion / g | Masse Filter nach der Reaktion / g | Masse Kat nach der Reaktion / g | Massendifferenz Kat / g | Massendifferenz Kohlenstoff / g | Stoffmenge Kohlenstoff / mol
|  |  | 0 | -0.1 | -0.095 | -0.007909416

## R4
Allgemeines |  |  | Bedingungen
Versuchsname: | DL V37 |  | Reaktorvolumen / mL | 27.99375 |  | Umsatz / % | 58.98894
Datum: | 2025-04-08 |  | Reaktionstemperatur / °C | 220 |  | Stoffmenge Gas / mol | 0.009020061
|  |  | Reaktionsdruck / bar | 50 |  | Kohlenstoffbilanz / % | 96.65903
Reaktionsgas | H2 |  | Reaktionszeit / h | 20 |  | Produktivität | 7.217088
|  |  | Rührerdrehzahl / rpm | 1000
|  |  | Fülldruck / bar | 30
|  |  | Temperatur bei Gasbagentnahme / °C | 21
|  |  | Druck nach Reaktion / bar | 12
Einwaagen
| Substanz | Molmasse / g / mol | Masse_soll / g | Masse_ist / g | Reinheit / % | Masse_rein / g | Stoffmenge / mol | Dichte/ g/mL | Konzentration / mol/L | wt % | Volumen /mL | Volumen Gasphase / mL
Substrat | Glycerin | 92.09382 | 2 | 2.034 | 99 | 2.01366 | 0.02186531 | 1.26 | 2.274996 | 0.200424 | 9.611143 | 18.38261
Lösungsmittel | Wasser | 18.02 | 8 | 8.013 | 100 | 8.013 | 0.4446726 | 1 | 46.26636 | 0.7975515
Katalysator | DLSFB 24 |  | 0.1 | 0.099
RuCu5@NC7000
Flüssigphasenanalytik | [8 empty] | Kohlenstoffbilanz
| Substanz | Molmasse / g/mol | Konzentration / mol/L | Stoffmenge / mol | Ausbeute / % | Selektivität / % | Menge C-Atome /mol |  |  | Stoffmenge C-Atome / mol
| Glycerin | 92.09382 | 0.933 | 0.008967196 |  |  | 0.02690159 |  | Vor Reaktion | 0.06559593
| 1,2 PDO | 76.09 | 0.977 | 0.009390087 | 42.94513 | 72.80201 | 0.02817026 |  | Nach Reaktion | 0.06340439
| 1,3 PDO | 76.09 |  | 0 | 0 | 0 | 0 |  | Bilanz / % | 96.65903
| Ethylengylcol | 62.07 | 0.096 | 0.0009226697 | 4.219788 | 7.153524 | 0.001845339
| Methanol | 32.04 |  | 0 | 0 | 0 | 0
| Ethanol | 46.068 | 0.036 | 0.0003460011 | 1.58242 | 2.682571 | 0.0006920023
| Hydroxyaceton | 74.08 | 0.039 | 0.0003748346 | 1.714289 | 2.906119 | 0.001124504
| Propionsäure | 74.08 |  | 0 | 0 | 0 | 0
| 2-Propanol | 60.1 |  | 0 | 0 | 0 | 0
| n-Propanol | 60.1 | 0.055 | 0.0005286129 | 2.417587 | 4.098373 | 0.001585839
Gasphasenanalytik | Substanz | Molmasse / g / mol | Gasgehalt_Messung 1 / mol% | Gasgehalt_Messung 2 / mol% | Gasgehalt_Messung 2 / mol% | Stoffmenge / mol | Ausbeute / % | Selektivität / % | Menge C-Atome /mol
| Methan | 16.04 | 27.44 | 27.83 | 27.635 | 0.002492694 | 3.800074 | 6.442011 | 0.002492694
| CO2 | 44.01 | 2.11 | 2.13 | 2.12 | 0.0001912253 | 0.29152 | 0.4941944 | 0.0001912253
| CO | 28.01 |  | 0.06 | 0.03 | 2.706018e-06 | 0.004125284 | 0.006993317 | 2.706018e-06
| Ethan | 30.07 | 1.69 | 1.72 | 1.705 | 0.000153792 | 0.4689072 | 0.7949071 | 0.0003075841
| Propan | 44.09 | 0.33 | 0.34 | 0.335 | 3.02172e-05 | 0.138197 | 0.2342761 | 9.065161e-05
| iso-butan | 58.12 |  |  | 0 | 0 | 0 | 0 | 0
Feststoffanalytik | Masse Filter vor der Reaktion / g | Masse Filter nach der Reaktion / g | Masse Kat nach der Reaktion / g | Massendifferenz Kat / g | Massendifferenz Kohlenstoff / g | Stoffmenge Kohlenstoff / mol
|  |  | 0 | -0.099 | -0.09405 | -0.007830322

## R10
Allgemeines |  |  | Bedingungen
Versuchsname: | DL V37 |  | Reaktorvolumen / mL | 28.94316 |  | Umsatz / % | 68.78946
Datum: | 2025-04-08 |  | Reaktionstemperatur / °C | 220 |  | Stoffmenge Gas / mol | 0.009488621
|  |  | Reaktionsdruck / bar | 50 |  | Kohlenstoffbilanz / % | 96.69346
Reaktionsgas | H2 |  | Reaktionszeit / h | 20 |  | Produktivität | 8.147311
|  |  | Rührerdrehzahl / rpm | 1000
|  |  | Fülldruck / bar | 30
|  |  | Temperatur bei Gasbagentnahme / °C | 21
|  |  | Druck nach Reaktion / bar | 12
Einwaagen
| Substanz | Molmasse / g / mol | Masse_soll / g | Masse_ist / g | Reinheit / % | Masse_rein / g | Stoffmenge / mol | Dichte/ g/mL | Konzentration / mol/L | wt % | Volumen /mL | Volumen Gasphase / mL
Substrat | Glycerin | 92.09382 | 2 | 2.027 | 99 | 2.00673 | 0.02179006 | 1.26 | 2.268465 | 0.1998735 | 9.605643 | 19.33752
Lösungsmittel | Wasser | 18.02 | 8 | 8.013 | 100 | 8.013 | 0.4446726 | 1 | 46.29285 | 0.7981076
Katalysator | DLSFB 24 |  | 0.1 | 0.102
RuCu5@NC7000
Flüssigphasenanalytik | [8 empty] | Kohlenstoffbilanz
| Substanz | Molmasse / g/mol | Konzentration / mol/L | Stoffmenge / mol | Ausbeute / % | Selektivität / % | Menge C-Atome /mol |  |  | Stoffmenge C-Atome / mol
| Glycerin | 92.09382 | 0.708 | 0.006800795 |  |  | 0.02040239 |  | Vor Reaktion | 0.06537018
| 1,2 PDO | 76.09 | 1.137 | 0.01092162 | 50.12201 | 72.86291 | 0.03276485 |  | Nach Reaktion | 0.0632087
| 1,3 PDO | 76.09 |  | 0 | 0 | 0 | 0 |  | Bilanz / % | 96.69346
| Ethylengylcol | 62.07 | 0.11 | 0.001056621 | 4.849095 | 7.049182 | 0.002113241
| Methanol | 32.04 |  | 0 | 0 | 0 | 0
| Ethanol | 46.068 | 0.037 | 0.0003554088 | 1.631059 | 2.371089 | 0.0007108176
| Hydroxyaceton | 74.08 | 0.062 | 0.0005955499 | 2.733126 | 3.973175 | 0.00178665
| Propionsäure | 74.08 |  | 0 | 0 | 0 | 0
| 2-Propanol | 60.1 |  | 0 | 0 | 0 | 0
| n-Propanol | 60.1 | 0.062 | 0.0005955499 | 2.733126 | 3.973175 | 0.00178665
Gasphasenanalytik | Substanz | Molmasse / g / mol | Gasgehalt_Messung 1 / mol% | Gasgehalt_Messung 2 / mol% | Gasgehalt_Messung 2 / mol% | Stoffmenge / mol | Ausbeute / % | Selektivität / % | Menge C-Atome /mol
| Methan | 16.04 | 29.21 | 29.56 | 29.385 | 0.002788231 | 4.265295 | 6.200506 | 0.002788231
| CO2 | 44.01 | 3.68 | 3.82 | 3.75 | 0.0003558233 | 0.5443204 | 0.7912846 | 0.0003558233
| CO | 28.01 | 0.13 | 0.14 | 0.135 | 1.280964e-05 | 0.01959554 | 0.02848625 | 1.280964e-05
| Ethan | 30.07 | 1.83 | 1.88 | 1.855 | 0.0001760139 | 0.5385143 | 0.7828442 | 0.0003520278
| Propan | 44.09 | 0.47 | 0.48 | 0.475 | 4.507095e-05 | 0.2068418 | 0.3006881 | 0.0001352128
| iso-butan | 58.12 |  |  | 0 | 0 | 0 | 0 | 0
Feststoffanalytik | Masse Filter vor der Reaktion / g | Masse Filter nach der Reaktion / g | Masse Kat nach der Reaktion / g | Massendifferenz Kat / g | Massendifferenz Kohlenstoff / g | Stoffmenge Kohlenstoff / mol
|  |  | 0 | -0.102 | -0.0969 | -0.008067605

## Reaktorvolumina
Berechnung Reaktorvolumen |  |  |  |  | Periferie
| Reaktorvolumenmessung 1 / mL | Reaktorvolumenmessung 2 / mL | Reaktorvolumenmessung 3 / mL |  | L Ventil / cm | L Berstscheibe / cm | L Manometer / cm | L 2. Berstscheibe / cm | Gesamtlänge Rohre / cm | Volumen Rohre / mL | Gesamtvolumen Reaktor / mL
R1 | 24 | 23 | 23 | 23.33333 | 19.5 | 16.5 | 11 | 8 | 55 | 3.887721 | 27.22105
R2 | 22 | 25 | 23 | 23.33333 | 19.5 | 16.5 | 10 | 8 | 54 | 3.817035 | 27.15037
R3 | 23 | 23 | 23 | 23 | 19 | 16.5 | 11 | 8 | 54.5 | 3.852378 | 26.85238
R4 | 23 | 24 | 25 | 24 | 21 | 16.5 | 11 | 8 | 56.5 | 3.99375 | 27.99375
R5 |  |  |  | 0 |  |  |  |  | 0 | 0 | 0
R6 |  |  |  | 0 |  |  |  |  | 0 | 0 | 0
R7 | 24 | 26 | 25 | 25 | 21 | 16.5 | 11 | 8.5 | 57 | 4.029093 | 29.02909
R8 | 24 | 25 | 23 | 24 | 20 | 17 | 11 | 10.5 | 58.5 | 4.135121 | 28.13512
R9 | 25 | 26 | 25 | 25.33333 | 21 | 16.5 | 11 | 8 | 56.5 | 3.99375 | 29.32708
R10 | 25 | 25 | 24 | 24.66667 | 21 | 18 | 12 | 9.5 | 60.5 | 4.276493 | 28.94316