## R1
Allgemeines |  |  | Bedingungen
Versuchsname: | DL V7 |  | Reaktorvolumen / mL | 27.22105 |  | Umsatz / % | 32.06128
Datum: | 2024-07-03 |  | Reaktionstemperatur / °C | 200 |  | Stoffmenge Gas / mol | 0.01429418
|  |  | Reaktionsdruck / bar | 50 |  | Kohlenstoffbilanz / % | 98.41504
Reaktionsgas | H2 |  | Reaktionszeit / h | 20 |  | Produktivität (Bezogen auf kat masse) | 1.548729
|  |  | Rührerdrehzahl / rpm | 1000 |  | Produktivität (Bezogen auf Metall masse) | 31.28745
[6 empty] | TOF (Bezogen auf Kat masse) | 0.07743644
|  |  | Fülldruck / bar | 35 |  | TOF (Bezogen auf Metall masse) | 1.564373
|  |  | Temperatur bei Gasbagentnahme / °C | 23.9
|  |  | Druck nach Reaktion / bar | 20
Einwaagen
| Substanz | Molmasse / g / mol | Masse_soll / g | Masse_ist / g | Reinheit / % | Masse_rein / g | Stoffmenge / mol | Dichte/ g/mL | Konzentration / mol/L | wt % | Volumen /mL | Volumen Gasphase / mL
Substrat | Glycerin | 92.09382 | 2 | 1.997 | 99 | 1.97703 | 0.02146756 | 1.26 | 2.243198 | 0.1977425 | 9.570071 | 17.65098
Lösungsmittel | Wasser | 18.02 | 8 | 8.001 | 100 | 8.001 | 0.4440067 | 1 | 46.39533 | 0.8002601
Katalysator | DLSFB02 |  | 0.2 | 0.205
Beladung | 0.0495 |  |  | 0.0101475
Flüssigphasenanalytik | [8 empty] | Kohlenstoffbilanz
| Substanz | Molmasse / g/mol | Konzentration / mol/L | Stoffmenge / mol | Ausbeute / % | Selektivität / % | Menge C-Atome /mol |  |  | Stoffmenge C-Atome / mol
| Glycerin | 92.09382 | 1.524 | 0.01458479 |  |  | 0.04375437 |  | Vor Reaktion | 0.06440269
| 1,2 PDO | 76.09 | 0.436 | 0.004172551 | 19.43654 | 60.62309 | 0.01251765 |  | Nach Reaktion | 0.06338194
| 1,3 PDO | 76.09 |  | 0 | 0 | 0 | 0 |  | Bilanz / % | 98.41504
| Ethylengylcol | 62.07 | 0.186 | 0.001780033 | 8.291734 | 25.86214 | 0.003560067
| Methanol | 32.04 | 0.017 | 0.0001626912 | 0.7578466 | 2.363744 | 0.0001626912
| Ethanol | 46.068 | 0.022 | 0.0002105416 | 0.9807427 | 3.058963 | 0.0004210831
| Hydroxyaceton | 74.08 |  | 0 | 0 | 0 | 0
| Propionsäure | 74.08 |  | 0 | 0 | 0 | 0
| 2-Propanol | 60.1 |  | 0 | 0 | 0 | 0
| n-Propanol | 60.1 | 0.012 | 0.0001148409 | 0.5349506 | 1.668525 | 0.0003445226
Gasphasenanalytik | Substanz | Molmasse / g / mol | Gasgehalt_Messung 1 / mol% | Gasgehalt_Messung 2 / mol% | Gasgehalt_Messung 2 / mol% | Stoffmenge / mol | Ausbeute / % | Selektivität / % | Menge C-Atome /mol
| Methan | 16.04 | 15.13 | 18.33 | 16.73 | 0.002391417 | 3.713225 | 11.58165 | 0.002391417
| CO2 | 44.01 | 0.39 | 0.44 | 0.415 | 5.932086e-05 | 0.09210928 | 0.2872914 | 5.932086e-05
| CO | 28.01 |  |  | 0 | 0 | 0 | 0 | 0
| Ethan | 30.07 | 0.35 | 0.44 | 0.395 | 5.646202e-05 | 0.1753406 | 0.546892 | 0.000112924
| Propan | 44.09 | 0.12 | 0.15 | 0.135 | 1.929715e-05 | 0.08988978 | 0.2803687 | 5.789144e-05
| iso-butan | 58.12 |  |  | 0 | 0 | 0 | 0 | 0
Feststoffanalytik | Masse Filter vor der Reaktion / g | Masse Filter nach der Reaktion / g | Masse Kat nach der Reaktion / g | Massendifferenz Kat / g | Massendifferenz Kohlenstoff / g | Stoffmenge Kohlenstoff / mol
| 1.032 | 1.3 | 0.268 | 0.063 | 0.05985 | 0.004982932

## R2
Allgemeines |  |  | Bedingungen
Versuchsname: |  |  | Reaktorvolumen / mL | 27.15037 |  | Umsatz / % | 73.58839
Datum: |  |  | Reaktionstemperatur / °C | 220 |  | Stoffmenge Gas / mol | 0.003552033
|  |  | Reaktionsdruck / bar | 50 |  | Kohlenstoffbilanz / % | 73.48037
Reaktionsgas | H2 |  | Reaktionszeit / h | 20 |  | Produktivität (Bezogen auf kat masse) | 2.006302
|  |  | Rührerdrehzahl / rpm | 1000 |  | Produktivität (Bezogen auf Metall masse) | 40.53136
[6 empty] | TOF (Bezogen auf Kat masse) | 0.1003151
|  |  | Fülldruck / bar | 30 |  | TOF (Bezogen auf Metall masse) | 2.026568
|  |  | Temperatur bei Gasbagentnahme / °C | 23.9
|  |  | Druck nach Reaktion / bar | 5
Einwaagen
| Substanz | Molmasse / g / mol | Masse_soll / g | Masse_ist / g | Reinheit / % | Masse_rein / g | Stoffmenge / mol | Dichte/ g/mL | Konzentration / mol/L | wt % | Volumen /mL | Volumen Gasphase / mL
Substrat | Glycerin | 92.09382 | 2 | 2.013 | 99 | 1.99287 | 0.02163956 | 1.26 | 2.252797 | 0.1985524 | 9.605643 | 17.54473
Lösungsmittel | Wasser | 18.02 | 8 | 8.024 | 100 | 8.024 | 0.445283 | 1 | 46.3564 | 0.7994421
Katalysator |  |  | 0.2 | 0.2
Beladung | 0.0495 |  |  | 0.0099
Flüssigphasenanalytik | [8 empty] | Kohlenstoffbilanz
| Substanz | Molmasse / g/mol | Konzentration / mol/L | Stoffmenge / mol | Ausbeute / % | Selektivität / % | Menge C-Atome /mol |  |  | Stoffmenge C-Atome / mol
| Glycerin | 92.09382 | 0.595 | 0.0057153575 |  |  | 0.0171460725 |  | Vor Reaktion | 0.06491869
| 1,2 PDO | 76.09 | 0.549 | 0.005273498 | 24.36971 | 33.11624 | 0.01582049 |  | Nach Reaktion | 0.04770249
| 1,3 PDO | 76.09 |  | 0 | 0 | 0 | 0 |  | Bilanz / % | 73.48037
| Ethylengylcol | 62.07 | 0.053 | 0.0005090991 | 2.352631 | 3.197014 | 0.001018198
| Methanol | 32.04 | 0.041 | 0.0003938314 | 1.81996 | 2.473162 | 0.0003938314
| Ethanol | 46.068 | 0.066 | 0.0006339724 | 2.929691 | 3.981187 | 0.001267945
| Hydroxyaceton | 74.08 | 0.212 | 0.002036396 | 9.410524 | 12.78806 | 0.006109189
| Propionsäure | 74.08 |  | 0 | 0 | 0 | 0
| 2-Propanol | 60.1 |  | 0 | 0 | 0 | 0
| n-Propanol | 60.1 | 0.163 | 0.00156572 | 7.23545 | 9.832326 | 0.004697159
Gasphasenanalytik | Substanz | Molmasse / g / mol | Gasgehalt_Messung 1 / mol% | Gasgehalt_Messung 2 / mol% | Gasgehalt_Messung 2 / mol% | Stoffmenge / mol | Ausbeute / % | Selektivität / % | Menge C-Atome /mol
| Methan | 16.04 | 17.04 | 17.75 | 17.395 | 0.0006178762 | 0.9517693 | 1.293369 | 0.0006178762
| CO2 | 44.01 | 12.06 | 13.2 | 12.63 | 0.0004486218 | 0.6910518 | 0.9390773 | 0.0004486218
| CO | 28.01 | 0.37 | 0.43 | 0.4 | 1.420813e-05 | 0.02188604 | 0.02974116 | 1.420813e-05
| Ethan | 30.07 | 1.73 | 1.9 | 1.815 | 6.44694e-05 | 0.1986158 | 0.2699011 | 0.0001289388
| Propan | 44.09 | 0.36 | 0.39 | 0.375 | 1.332012e-05 | 0.0615545 | 0.08364703 | 3.996037e-05
| iso-butan | 58.12 |  |  | 0 | 0 | 0 | 0 | 0
Feststoffanalytik | Masse Filter vor der Reaktion / g | Masse Filter nach der Reaktion / g | Masse Kat nach der Reaktion / g | Massendifferenz Kat / g | Massendifferenz Kohlenstoff / g | Stoffmenge Kohlenstoff / mol
| 0.986 | 1.255 | 0.269 | 0.069 | 0.06555 | 0.005457497

## R3
Allgemeines |  |  | Bedingungen
Versuchsname: |  |  | Reaktorvolumen / mL | 26.85238 |  | Umsatz / % | 86.96919
Datum: |  |  | Reaktionstemperatur / °C | 220 |  | Stoffmenge Gas / mol | 0.003494335
|  |  | Reaktionsdruck / bar | 50 |  | Kohlenstoffbilanz / % | 77.67962
Reaktionsgas | H2 |  | Reaktionszeit / h | 20 |  | Produktivität (Bezogen auf kat masse) | 3.475215
|  |  | Rührerdrehzahl / rpm | 1000 |  | Produktivität (Bezogen auf Metall masse) | 70.20637
[6 empty] | TOF (Bezogen auf Kat masse) | 0.1737608
|  |  | Fülldruck / bar | 30 |  | TOF (Bezogen auf Metall masse) | 3.510319
|  |  | Temperatur bei Gasbagentnahme / °C | 23.9
|  |  | Druck nach Reaktion / bar | 5
Einwaagen
| Substanz | Molmasse / g / mol | Masse_soll / g | Masse_ist / g | Reinheit / % | Masse_rein / g | Stoffmenge / mol | Dichte/ g/mL | Konzentration / mol/L | wt % | Volumen /mL | Volumen Gasphase / mL
Substrat | Glycerin | 92.09382 | 2 | 2.027 | 99 | 2.00673 | 0.02179006 | 1.26 | 2.271539 | 0.2001326 | 9.592643 | 17.25974
Lösungsmittel | Wasser | 18.02 | 8 | 8 | 100 | 8 | 0.4439512 | 1 | 46.28038 | 0.7978458
Katalysator |  |  | 0.2 | 0.201
Beladung | 0.0495 |  |  | 0.0099495
Flüssigphasenanalytik | [8 empty] | Kohlenstoffbilanz
| Substanz | Molmasse / g/mol | Konzentration / mol/L | Stoffmenge / mol | Ausbeute / % | Selektivität / % | Menge C-Atome /mol |  |  | Stoffmenge C-Atome / mol
| Glycerin | 92.09382 | 0.296 | 0.002839422 |  |  | 0.008518267 |  | Vor Reaktion | 0.06537018
| 1,2 PDO | 76.09 | 0.957 | 0.009180159 | 42.13003 | 48.44248 | 0.02754048 |  | Nach Reaktion | 0.05077931
| 1,3 PDO | 76.09 |  | 0 | 0 | 0 | 0 |  | Bilanz / % | 77.67962
| Ethylengylcol | 62.07 | 0.134 | 0.001285414 | 5.899085 | 6.782959 | 0.002570828
| Methanol | 32.04 | 0.024 | 0.0002302234 | 1.056552 | 1.214858 | 0.0002302234
| Ethanol | 46.068 | 0.047 | 0.0004508542 | 2.069082 | 2.379098 | 0.0009017084
| Hydroxyaceton | 74.08 | 0.217 | 0.0020816035 | 9.552995 | 10.98434 | 0.0062448105
| Propionsäure | 74.08 |  | 0 | 0 | 0 | 0
| 2-Propanol | 60.1 |  | 0 | 0 | 0 | 0
| n-Propanol | 60.1 | 0.092 | 0.0008825231 | 4.050118 | 4.656957 | 0.002647569
Gasphasenanalytik | Substanz | Molmasse / g / mol | Gasgehalt_Messung 1 / mol% | Gasgehalt_Messung 2 / mol% | Gasgehalt_Messung 2 / mol% | Stoffmenge / mol | Ausbeute / % | Selektivität / % | Menge C-Atome /mol
| Methan | 16.04 | 44.36 | 43.77 | 44.065 | 0.001539779 | 2.355476 | 2.708403 | 0.001539779
| CO2 | 44.01 | 8.59 | 8.69 | 8.64 | 0.0003019106 | 0.4618475 | 0.5310473 | 0.0003019106
| CO | 28.01 | 0.18 | 0.18 | 0.18 | 6.289803e-06 | 0.009621823 | 0.01106348 | 6.289803e-06
| Ethan | 30.07 | 3.05 | 3.03 | 3.04 | 0.0001062278 | 0.3250038 | 0.3736999 | 0.0002124556
| Propan | 44.09 | 0.62 | 0.62 | 0.62 | 2.166488e-05 | 0.0994255 | 0.1143227 | 6.499463e-05
| iso-butan | 58.12 |  |  | 0 | 0 | 0 | 0 | 0
Feststoffanalytik | Masse Filter vor der Reaktion / g | Masse Filter nach der Reaktion / g | Masse Kat nach der Reaktion / g | Massendifferenz Kat / g | Massendifferenz Kohlenstoff / g | Stoffmenge Kohlenstoff / mol
| 1.03 | 1.277 | 0.247 | 0.046 | 0.0437 | 0.003638332

## R4
Allgemeines |  |  | Bedingungen
Versuchsname: |  |  | Reaktorvolumen / mL | 27.99375 |  | Umsatz / % | #DIV/0!
Datum: |  |  | Reaktionstemperatur / °C |  |  | Stoffmenge Gas / mol | 0
|  |  | Reaktionsdruck / bar |  |  | Kohlenstoffbilanz / % | #DIV/0!
Reaktionsgas | H2 |  | Reaktionszeit / h |  |  | Produktivität (Bezogen auf kat masse) | 0
|  |  | Rührerdrehzahl / rpm |  |  | Produktivität (Bezogen auf Metall masse) | #DIV/0!
[6 empty] | TOF (Bezogen auf Kat masse) | #DIV/0!
|  |  | Fülldruck / bar |  |  | TOF (Bezogen auf Metall masse) | #DIV/0!
Temperatur bei Gasbagentnahme / °C
Druck nach Reaktion / bar
Einwaagen
| Substanz | Molmasse / g / mol | Masse_soll / g | Masse_ist / g | Reinheit / % | Masse_rein / g | Stoffmenge / mol | Dichte/ g/mL | Konzentration / mol/L | wt % | Volumen /mL | Volumen Gasphase / mL
Substrat | Glycerin | 92.09382 | 0 | 0 | 99 | 0 | 0 | 1.26 | 0 | 0 | 9.997 | 17.99675
Lösungsmittel | Wasser | 18.02 | 10 | 9.997 | 100 | 9.997 | 0.5547725 | 1 | 55.4939 | 1
Katalysator |  |  | 0.2 | 0.203
Beladung | 0 |  |  | 0
Flüssigphasenanalytik | [8 empty] | Kohlenstoffbilanz
| Substanz | Molmasse / g/mol | Konzentration / mol/L | Stoffmenge / mol | Ausbeute / % | Selektivität / % | Menge C-Atome /mol |  |  | Stoffmenge C-Atome / mol
| Glycerin | 92.09382 | 0 | 0 |  |  | 0 |  | Vor Reaktion | 0
| 1,2 PDO | 76.09 | 0 | 0 | #DIV/0! | #DIV/0! | 0 |  | Nach Reaktion | -0.01605612
| 1,3 PDO | 76.09 | 0 | 0 | #DIV/0! | #DIV/0! | 0 |  | Bilanz / % | #DIV/0!
| Ethylengylcol | 62.07 | 0 | 0 | #DIV/0! | #DIV/0! | 0
| Methanol | 32.04 | 0 | 0 | #DIV/0! | #DIV/0! | 0
| Ethanol | 46.068 | 0 | 0 | #DIV/0! | #DIV/0! | 0
| Hydroxyaceton | 74.08 | 0 | 0 | #DIV/0! | #DIV/0! | 0
| Propionsäure | 74.08 | 0 | 0 | #DIV/0! | #DIV/0! | 0
| 2-Propanol | 60.1 | 0 | 0 | #DIV/0! | #DIV/0! | 0
| n-Propanol | 60.1 | 0 | 0 | #DIV/0! | #DIV/0! | 0
Gasphasenanalytik | Substanz | Molmasse / g / mol | Gasgehalt_Messung 1 / mol% | Gasgehalt_Messung 2 / mol% | Gasgehalt_Messung 2 / mol% | Stoffmenge / mol | Ausbeute / % | Selektivität / % | Menge C-Atome /mol
| Methan | 16.04 | 0 | 0 | 0 | 0 | #DIV/0! | #DIV/0! | 0
| CO2 | 44.01 | 0 | 0 | 0 | 0 | #DIV/0! | #DIV/0! | 0
| CO | 28.01 | 0 | 0 | 0 | 0 | #DIV/0! | #DIV/0! | 0
| Ethan | 30.07 | 0 | 0 | 0 | 0 | #DIV/0! | #DIV/0! | 0
| Propan | 44.09 | 0 | 0 | 0 | 0 | #DIV/0! | #DIV/0! | 0
| iso-butan | 58.12 | 0 | 0 | 0 | 0 | #DIV/0! | #DIV/0! | 0
Feststoffanalytik | Masse Filter vor der Reaktion / g | Masse Filter nach der Reaktion / g | Masse Kat nach der Reaktion / g | Massendifferenz Kat / g | Massendifferenz Kohlenstoff / g | Stoffmenge Kohlenstoff / mol
|  |  | 0 | -0.203 | -0.19285 | -0.01605612

## Reaktorvolumina
Berechnung Reaktorvolumen |  |  |  |  | Periferie
| Reaktorvolumenmessung 1 / mL | Reaktorvolumenmessung 2 / mL | Reaktorvolumenmessung 3 / mL |  | L Ventil / cm | L Berstscheibe / cm | L Manometer / cm | L 2. Berstscheibe / cm | Gesamtlänge Rohre / cm | Volumen Rohre / mL | Gesamtvolumen Reaktor / mL
R1 | 24 | 23 | 23 | 23.33333 | 19.5 | 16.5 | 11 | 8 | 55 | 3.887721 | 27.22105
R2 | 22 | 25 | 23 | 23.33333 | 19.5 | 16.5 | 10 | 8 | 54 | 3.817035 | 27.15037
R3 | 23 | 23 | 23 | 23 | 19 | 16.5 | 11 | 8 | 54.5 | 3.852378 | 26.85238
R4 | 23 | 24 | 25 | 24 | 21 | 16.5 | 11 | 8 | 56.5 | 3.99375 | 27.99375
R5 |  |  |  | 0 |  |  |  |  | 0 | 0 | 0
R6 |  |  |  | 0 |  |  |  |  | 0 | 0 | 0
R7 | 24 | 26 | 25 | 25 | 21 | 16.5 | 11 | 8.5 | 57 | 4.029093 | 29.02909
R8 | 24 | 25 | 23 | 24 | 20 | 17 | 11 | 10.5 | 58.5 | 4.135121 | 28.13512
R9 | 25 | 26 | 25 | 25.33333 | 21 | 16.5 | 11 | 8 | 56.5 | 3.99375 | 29.32708
R10 | 25 | 25 | 24 | 24.66667 | 21 | 18 | 12 | 9.5 | 60.5 | 4.276493 | 28.94316