## R2
Allgemeines |  |  | Bedingungen
Versuchsname: | DL V9 |  | Reaktorvolumen / mL | 27.15037 |  | Umsatz / % | 30.04342
Datum: | 2024-07-16 |  | Reaktionstemperatur / °C | 200 |  | Stoffmenge Gas / mol | 0.01778325
|  |  | Reaktionsdruck / bar | 50 |  | Kohlenstoffbilanz / % | 99.22578
Reaktionsgas | H2 |  | Reaktionszeit / h | 20 |  | Produktivität (Bezogen auf kat masse) | 1.51207
|  |  | Rührerdrehzahl / rpm | 1000 |  | Produktivität (Bezogen auf Metall masse) | #DIV/0!
Erste Realtion mit neuer Platte | [5 empty] | TOF (Bezogen auf Kat masse) | 0.07560351
|  |  | Fülldruck / bar | 35 |  | TOF (Bezogen auf Metall masse) | #DIV/0!
|  |  | Temperatur bei Gasbagentnahme / °C | 24
|  |  | Druck nach Reaktion / bar | 25
Einwaagen
| Substanz | Molmasse / g / mol | Masse_soll / g | Masse_ist / g | Reinheit / % | Masse_rein / g | Stoffmenge / mol | Dichte/ g/mL | Konzentration / mol/L | wt % | Volumen /mL | Volumen Gasphase / mL
Substrat | Glycerin | 92.09382 | 2 | 1.993 | 99 | 1.97307 | 0.02142456 | 1.26 | 2.237102 | 0.1972281 | 9.576929 | 17.57344
Lösungsmittel | Wasser | 18.02 | 8 | 8.011 | 100 | 8.011 | 0.4445616 | 1 | 46.42006 | 0.8007797
Katalysator | SFB02II |  | 0.2 | 0.2
Beladung | 0 |  |  | 0
Flüssigphasenanalytik | [8 empty] | Kohlenstoffbilanz
| Substanz | Molmasse / g/mol | Konzentration / mol/L | Stoffmenge / mol | Ausbeute / % | Selektivität / % | Menge C-Atome /mol |  |  | Stoffmenge C-Atome / mol
| Glycerin | 92.09382 | 1.565 | 0.01498789 |  |  | 0.04496368 |  | Vor Reaktion | 0.06427369
| 1,2 PDO | 76.09 | 0.415 | 0.003974425 | 18.55079 | 61.74659 | 0.01192328 |  | Nach Reaktion | 0.06377607
| 1,3 PDO | 76.09 |  | 0 | 0 | 0 | 0 |  | Bilanz / % | 99.22578
| Ethylengylcol | 62.07 | 0.169 | 0.001618501 | 7.554417 | 25.145 | 0.003237002
| Methanol | 32.04 | 0.01 | 9.576929e-05 | 0.4470069 | 1.48787 | 9.576929e-05
| Ethanol | 46.068 | 0.019 | 0.0001819616 | 0.8493131 | 2.826952 | 0.0003639233
| Hydroxyaceton | 74.08 |  | 0 | 0 | 0 | 0
| Propionsäure | 74.08 |  | 0 | 0 | 0 | 0
| 2-Propanol | 60.1 |  | 0 | 0 | 0 | 0
| n-Propanol | 60.1 | 0.014 | 0.000134077 | 0.6258097 | 2.083018 | 0.000402231
Gasphasenanalytik | Substanz | Molmasse / g / mol | Gasgehalt_Messung 1 / mol% | Gasgehalt_Messung 2 / mol% | Gasgehalt_Messung 2 / mol% | Stoffmenge / mol | Ausbeute / % | Selektivität / % | Menge C-Atome /mol
| Methan | 16.04 | 13.71 | 14.19 | 13.95 | 0.002480763 | 3.859686 | 12.84703 | 0.002480763
| CO2 | 44.01 | 0.31 | 0.32 | 0.315 | 5.601722e-05 | 0.0871542 | 0.2900942 | 5.601722e-05
| CO | 28.01 |  |  | 0 | 0 | 0 | 0 | 0
| Ethan | 30.07 | 0.43 | 0.44 | 0.435 | 7.735712e-05 | 0.2407116 | 0.8012125 | 0.0001547142
| Propan | 44.09 | 0.18 | 0.19 | 0.185 | 3.2899e-05 | 0.1535574 | 0.5111183 | 9.869701e-05
| iso-butan | 58.12 |  |  | 0 | 0 | 0 | 0 | 0
Feststoffanalytik | Masse Filter vor der Reaktion / g | Masse Filter nach der Reaktion / g | Masse Kat nach der Reaktion / g | Massendifferenz Kat / g | Massendifferenz Kohlenstoff / g | Stoffmenge Kohlenstoff / mol
| 1.045 | 1.278 | 0.233 | 0.033 | 0.03135 | 0.002610107

## R8
Allgemeines |  |  | Bedingungen
Versuchsname: | DL V9 |  | Reaktorvolumen / mL | 28.13512 |  | Umsatz / % | 74.27431
Datum: | 2024-07-16 |  | Reaktionstemperatur / °C | 220 |  | Stoffmenge Gas / mol | 0.008975043
|  |  | Reaktionsdruck / bar | 50 |  | Kohlenstoffbilanz / % | 95.06731
Reaktionsgas | H2 |  | Reaktionszeit / h | 20 |  | Produktivität (Bezogen auf kat masse) | 3.900111
|  |  | Rührerdrehzahl / rpm | 1000 |  | Produktivität (Bezogen auf Metall masse) | #DIV/0!
[6 empty] | TOF (Bezogen auf Kat masse) | 0.1950056
|  |  | Fülldruck / bar | 30 |  | TOF (Bezogen auf Metall masse) | #DIV/0!
|  |  | Temperatur bei Gasbagentnahme / °C | 24
|  |  | Druck nach Reaktion / bar | 12
Einwaagen
| Substanz | Molmasse / g / mol | Masse_soll / g | Masse_ist / g | Reinheit / % | Masse_rein / g | Stoffmenge / mol | Dichte/ g/mL | Konzentration / mol/L | wt % | Volumen /mL | Volumen Gasphase / mL
Substrat | Glycerin | 92.09382 | 2 | 2.022 | 99 | 2.00178 | 0.02173631 | 1.26 | 2.250668 | 0.1983728 | 9.657714 | 18.47741
Lösungsmittel | Wasser | 18.02 | 8 | 8.069 | 100 | 8.069 | 0.4477802 | 1 | 46.36503 | 0.7996234
Katalysator | SFB02II |  | 0.2 | 0.205
Beladung | 0 |  |  | 0
Flüssigphasenanalytik | [8 empty] | Kohlenstoffbilanz
| Substanz | Molmasse / g/mol | Konzentration / mol/L | Stoffmenge / mol | Ausbeute / % | Selektivität / % | Menge C-Atome /mol |  |  | Stoffmenge C-Atome / mol
| Glycerin | 92.09382 | 0.579 | 0.005591817 |  |  | 0.01677545 |  | Vor Reaktion | 0.06520894
| 1,2 PDO | 76.09 | 1.088 | 0.01050759 | 48.3412 | 65.08468 | 0.03152278 |  | Nach Reaktion | 0.06199238
| 1,3 PDO | 76.09 |  | 0 | 0 | 0 | 0 |  | Bilanz / % | 95.06731
| Ethylengylcol | 62.07 | 0.162 | 0.00156455 | 7.197862 | 9.690917 | 0.003129099
| Methanol | 32.04 | 0.015 | 0.0001448657 | 0.6664687 | 0.8973072 | 0.0001448657
| Ethanol | 46.068 | 0.033 | 0.0003187046 | 1.466231 | 1.974076 | 0.0006374091
| Hydroxyaceton | 74.08 | 0.125 | 0.001207214 | 5.553906 | 7.47756 | 0.003621643
| Propionsäure | 74.08 |  | 0 | 0 | 0 | 0
| 2-Propanol | 60.1 |  | 0 | 0 | 0 | 0
| n-Propanol | 60.1 | 0.031 | 0.0002993891 | 1.377369 | 1.854435 | 0.0008981674
Gasphasenanalytik | Substanz | Molmasse / g / mol | Gasgehalt_Messung 1 / mol% | Gasgehalt_Messung 2 / mol% | Gasgehalt_Messung 2 / mol% | Stoffmenge / mol | Ausbeute / % | Selektivität / % | Menge C-Atome /mol
| Methan | 16.04 | 47.19 | 47.64 | 47.415 | 0.004255516 | 6.525971 | 8.78631 | 0.004255516
| CO2 | 44.01 | 4.6 | 4.7 | 4.65 | 0.0004173395 | 0.6400035 | 0.8616755 | 0.0004173395
| CO | 28.01 | 0.08 | 0.08 | 0.08 | 7.180034e-06 | 0.01101081 | 0.01482452 | 7.180034e-06
| Ethan | 30.07 | 2.28 | 2.31 | 2.295 | 0.0002059772 | 0.6317454 | 0.8505571 | 0.0004119545
| Propan | 44.09 | 0.63 | 0.64 | 0.635 | 5.699152e-05 | 0.262195 | 0.353009 | 0.0001709746
| iso-butan | 58.12 |  |  | 0 | 0 | 0 | 0 | 0
Feststoffanalytik | Masse Filter vor der Reaktion / g | Masse Filter nach der Reaktion / g | Masse Kat nach der Reaktion / g | Massendifferenz Kat / g | Massendifferenz Kohlenstoff / g | Stoffmenge Kohlenstoff / mol
| 1.025 | 1.272 | 0.247 | 0.042 | 0.0399 | 0.003321955

## R9
Allgemeines |  |  | Bedingungen
Versuchsname: | DL V9 |  | Reaktorvolumen / mL | 29.32708 |  | Umsatz / % | 86.43421
Datum: | 2024-07-16 |  | Reaktionstemperatur / °C | 230 |  | Stoffmenge Gas / mol | 0.003986723
|  |  | Reaktionsdruck / bar | 50 |  | Kohlenstoffbilanz / % | 78.18242
Reaktionsgas | H2 |  | Reaktionszeit / h | 20 |  | Produktivität (Bezogen auf kat masse) | 2.807865
|  |  | Rührerdrehzahl / rpm | 1000 |  | Produktivität (Bezogen auf Metall masse) | #DIV/0!
[6 empty] | TOF (Bezogen auf Kat masse) | 0.1403932
|  |  | Fülldruck / bar | 30 |  | TOF (Bezogen auf Metall masse) | #DIV/0!
|  |  | Temperatur bei Gasbagentnahme / °C | 24
|  |  | Druck nach Reaktion / bar | 5
Einwaagen
| Substanz | Molmasse / g / mol | Masse_soll / g | Masse_ist / g | Reinheit / % | Masse_rein / g | Stoffmenge / mol | Dichte/ g/mL | Konzentration / mol/L | wt % | Volumen /mL | Volumen Gasphase / mL
Substrat | Glycerin | 92.09382 | 2 | 2.027 | 99 | 2.00673 | 0.02179006 | 1.26 | 2.263046 | 0.1994167 | 9.628643 | 19.69844
Lösungsmittel | Wasser | 18.02 | 8 | 8.036 | 100 | 8.036 | 0.4459489 | 1 | 46.31483 | 0.798569
Katalysator | SFB02II |  | 0.2 | 0.203
Beladung | 0 |  |  | 0
Flüssigphasenanalytik | [8 empty] | Kohlenstoffbilanz
| Substanz | Molmasse / g/mol | Konzentration / mol/L | Stoffmenge / mol | Ausbeute / % | Selektivität / % | Menge C-Atome /mol |  |  | Stoffmenge C-Atome / mol
| Glycerin | 92.09382 | 0.307 | 0.002955993 |  |  | 0.00886798 |  | Vor Reaktion | 0.06537018
| 1,2 PDO | 76.09 | 0.778 | 0.007491084 | 34.37844 | 39.77412 | 0.02247325 |  | Nach Reaktion | 0.05110799
| 1,3 PDO | 76.09 |  | 0 | 0 | 0 | 0 |  | Bilanz / % | 78.18242
| Ethylengylcol | 62.07 | 0.0811 | 0.0007808829 | 3.583666 | 4.146119 | 0.001561766
| Methanol | 32.04 | 0.086 | 0.0008280633 | 3.800188 | 4.396625 | 0.0008280633
| Ethanol | 46.068 | 0.125 | 0.00120358 | 5.523529 | 6.390443 | 0.002407161
| Hydroxyaceton | 74.08 | 0.233 | 0.002243474 | 10.29586 | 11.91179 | 0.006730421
| Propionsäure | 74.08 |  | 0 | 0 | 0 | 0
| 2-Propanol | 60.1 | 0.182 | 0.001752413 | 8.042258 | 9.304485 | 0.005257239
| n-Propanol | 60.1 | 0.02 | 0.0001925729 | 0.8837646 | 1.022471 | 0.0005777186
Gasphasenanalytik | Substanz | Molmasse / g / mol | Gasgehalt_Messung 1 / mol% | Gasgehalt_Messung 2 / mol% | Gasgehalt_Messung 2 / mol% | Stoffmenge / mol | Ausbeute / % | Selektivität / % | Menge C-Atome /mol
| Methan | 16.04 | 36.14 | 36.29 | 36.215 | 0.001443792 | 2.20864 | 2.555284 | 0.001443792
| CO2 | 44.01 | 10.52 | 10.95 | 10.735 | 0.0004279747 | 0.6546941 | 0.7574479 | 0.0004279747
| CO | 28.01 | 0.36 | 0.38 | 0.37 | 1.475088e-05 | 0.02256514 | 0.02610673 | 1.475088e-05
| Ethan | 30.07 | 5.29 | 5.39 | 5.34 | 0.000212891 | 0.6513398 | 0.7535671 | 0.000425782
| Propan | 44.09 | 0.77 | 0.77 | 0.77 | 3.069777e-05 | 0.1408797 | 0.1629906 | 9.209331e-05
| iso-butan | 58.12 |  |  | 0 | 0 | 0 | 0 | 0
Feststoffanalytik | Masse Filter vor der Reaktion / g | Masse Filter nach der Reaktion / g | Masse Kat nach der Reaktion / g | Massendifferenz Kat / g | Massendifferenz Kohlenstoff / g | Stoffmenge Kohlenstoff / mol
| 1.022 | 1.27 | 0.248 | 0.045 | 0.04275 | 0.003559237

## R10
Allgemeines |  |  | Bedingungen
Versuchsname: | DL V9 |  | Reaktorvolumen / mL | 28.94316 |  | Umsatz / % | 83.43825
Datum: | 2024-07-16 |  | Reaktionstemperatur / °C | 250 |  | Stoffmenge Gas / mol | 0.01568108
|  |  | Reaktionsdruck / bar | 50 |  | Kohlenstoffbilanz / % | 63.59277
Reaktionsgas | H2 |  | Reaktionszeit / h | 20 |  | Produktivität (Bezogen auf kat masse) | 0.5705319
|  |  | Rührerdrehzahl / rpm | 1000 |  | Produktivität (Bezogen auf Metall masse) | #DIV/0!
[6 empty] | TOF (Bezogen auf Kat masse) | 0.0285266
|  |  | Fülldruck / bar | 29 |  | TOF (Bezogen auf Metall masse) | #DIV/0!
|  |  | Temperatur bei Gasbagentnahme / °C | 24
|  |  | Druck nach Reaktion / bar | 20
Einwaagen
| Substanz | Molmasse / g / mol | Masse_soll / g | Masse_ist / g | Reinheit / % | Masse_rein / g | Stoffmenge / mol | Dichte/ g/mL | Konzentration / mol/L | wt % | Volumen /mL | Volumen Gasphase / mL
Substrat | Glycerin | 92.09382 | 2 | 2.011 | 99 | 1.99089 | 0.02161806 | 1.26 | 2.258216 | 0.1990094 | 9.573071 | 19.37009
Lösungsmittel | Wasser | 18.02 | 8 | 7.993 | 100 | 7.993 | 0.4435627 | 1 | 46.33442 | 0.7989804
Katalysator | SFB02II |  | 0.2 | 0.203
Beladung | 0 |  |  | 0
Flüssigphasenanalytik | [8 empty] | Kohlenstoffbilanz
| Substanz | Molmasse / g/mol | Konzentration / mol/L | Stoffmenge / mol | Ausbeute / % | Selektivität / % | Menge C-Atome /mol |  |  | Stoffmenge C-Atome / mol
| Glycerin | 92.09382 | 0.374 | 0.003580329 |  |  | 0.01074099 |  | Vor Reaktion | 0.06485419
| 1,2 PDO | 76.09 | 0.159 | 0.001522118 | 7.040956 | 8.438523 | 0.004566355 |  | Nach Reaktion | 0.04124257
| 1,3 PDO | 76.09 |  | 0 | 0 | 0 | 0 |  | Bilanz / % | 63.59277
| Ethylengylcol | 62.07 | 0.027 | 0.0002584729 | 1.195634 | 1.432957 | 0.0005169459
| Methanol | 32.04 | 0.058 | 0.0005552381 | 2.568399 | 3.078203 | 0.0005552381
| Ethanol | 46.068 | 0.223 | 0.002134795 | 9.875052 | 11.83516 | 0.00426959
| Hydroxyaceton | 74.08 | 0.142 | 0.001359376 | 6.28815 | 7.536291 | 0.004078128
| Propionsäure | 74.08 |  | 0 | 0 | 0 | 0
| 2-Propanol | 60.1 |  | 0 | 0 | 0 | 0
| n-Propanol | 60.1 | 0.248 | 0.002374122 | 10.98212 | 13.16197 | 0.007122365
Gasphasenanalytik | Substanz | Molmasse / g / mol | Gasgehalt_Messung 1 / mol% | Gasgehalt_Messung 2 / mol% | Gasgehalt_Messung 2 / mol% | Stoffmenge / mol | Ausbeute / % | Selektivität / % | Menge C-Atome /mol
| Methan | 16.04 | 20.7 | 20.62 | 20.66 | 0.00323971 | 4.995375 | 5.986913 | 0.00323971
| CO2 | 44.01 | 19.25 | 19.12 | 19.185 | 0.003008414 | 4.638736 | 5.559483 | 0.003008414
| CO | 28.01 | 0.42 | 0.41 | 0.415 | 6.507646e-05 | 0.1003427 | 0.1202599 | 6.507646e-05
| Ethan | 30.07 | 8.54 | 8.55 | 8.545 | 0.001339948 | 4.132186 | 4.952388 | 0.002679896
| Propan | 44.09 | 0.85 | 0.85 | 0.85 | 0.0001332891 | 0.6165638 | 0.7389461 | 0.0003998674
| iso-butan | 58.12 |  |  | 0 | 0 | 0 | 0 | 0
Feststoffanalytik | Masse Filter vor der Reaktion / g | Masse Filter nach der Reaktion / g | Masse Kat nach der Reaktion / g | Massendifferenz Kat / g | Massendifferenz Kohlenstoff / g | Stoffmenge Kohlenstoff / mol
| 1.01 | 1.272 | 0.262 | 0.059 | 0.05605 | 0.004666556

## Reaktorvolumina
Berechnung Reaktorvolumen |  |  |  |  | Periferie
| Reaktorvolumenmessung 1 / mL | Reaktorvolumenmessung 2 / mL | Reaktorvolumenmessung 3 / mL |  | L Ventil / cm | L Berstscheibe / cm | L Manometer / cm | L 2. Berstscheibe / cm | Gesamtlänge Rohre / cm | Volumen Rohre / mL | Gesamtvolumen Reaktor / mL
R1 | 24 | 23 | 23 | 23.33333 | 19.5 | 16.5 | 11 | 8 | 55 | 3.887721 | 27.22105
R2 | 22 | 25 | 23 | 23.33333 | 19.5 | 16.5 | 10 | 8 | 54 | 3.817035 | 27.15037
R3 | 23 | 23 | 23 | 23 | 19 | 16.5 | 11 | 8 | 54.5 | 3.852378 | 26.85238
R4 | 23 | 24 | 25 | 24 | 21 | 16.5 | 11 | 8 | 56.5 | 3.99375 | 27.99375
R5 |  |  |  | 0 |  |  |  |  | 0 | 0 | 0
R6 |  |  |  | 0 |  |  |  |  | 0 | 0 | 0
R7 | 24 | 26 | 25 | 25 | 21 | 16.5 | 11 | 8.5 | 57 | 4.029093 | 29.02909
R8 | 24 | 25 | 23 | 24 | 20 | 17 | 11 | 10.5 | 58.5 | 4.135121 | 28.13512
R9 | 25 | 26 | 25 | 25.33333 | 21 | 16.5 | 11 | 8 | 56.5 | 3.99375 | 29.32708
R10 | 25 | 25 | 24 | 24.66667 | 21 | 18 | 12 | 9.5 | 60.5 | 4.276493 | 28.94316