## R2
Allgemeines |  |  | Bedingungen
Versuchsname: | DLV29 |  | Reaktorvolumen / mL | 27.15037 |  | Umsatz / % | 41.23953
Datum: | 2025-02-18 |  | Reaktionstemperatur / °C | 220 |  | Stoffmenge Gas / mol | 0
|  |  | Reaktionsdruck / bar | 50 |  | Kohlenstoffbilanz / % | 83.45307
Reaktionsgas | H2 |  | Reaktionszeit / h | 20 |  | Produktivität | 1.990868
|  |  | Rührerdrehzahl / rpm | 1000
|  |  | Fülldruck / bar | 30
|  |  | Temperatur bei Gasbagentnahme / °C | 22
|  |  | Druck nach Reaktion / bar | 0
Einwaagen
| Substanz | Molmasse / g / mol | Masse_soll / g | Masse_ist / g | Reinheit / % | Masse_rein / g | Stoffmenge / mol | Dichte/ g/mL | Konzentration / mol/L | wt % | Volumen /mL | Volumen Gasphase / mL
Substrat | Glycerin | 92.09382 | 2 | 2.033 | 99 | 2.01267 | 0.02185456 | 1.26 | 2.271936 | 0.2001661 | 9.619357 | 17.53101
Lösungsmittel | Wasser | 18.02 | 8 | 8.022 | 100 | 8.022 | 0.445172 | 1 | 46.27877 | 0.797812
Katalysator | RuCu3@NC7000 |  | 0.1 | 0.1
Flüssigphasenanalytik | [8 empty] | Kohlenstoffbilanz
| Substanz | Molmasse / g/mol | Konzentration / mol/L | Stoffmenge / mol | Ausbeute / % | Selektivität / % | Menge C-Atome /mol |  |  | Stoffmenge C-Atome / mol
| Glycerin | 92.09382 | 1.335 | 0.01284184 |  |  | 0.03852553 |  | Vor Reaktion | 0.06556368
| 1,2 PDO | 76.09 | 0.272 | 0.002616465 | 11.97217 | 29.03081 | 0.007849395 |  | Nach Reaktion | 0.0547149
| 1,3 PDO | 76.09 |  | 0 | 0 | 0 | 0 |  | Bilanz / % | 83.45307
| Ethylengylcol | 62.07 | 0.002 | 1.923871e-05 | 0.08803066 | 0.2134618 | 3.847743e-05
| Methanol | 32.04 |  | 0 | 0 | 0 | 0
| Ethanol | 46.068 | 0.13 | 0.001250516 | 5.721993 | 13.87502 | 0.002501033
| Hydroxyaceton | 74.08 | 0.169 | 0.001625671 | 7.438591 | 18.03752 | 0.004877014
| Propionsäure | 74.08 |  | 0 | 0 | 0 | 0
| 2-Propanol | 60.1 |  | 0 | 0 | 0 | 0
| n-Propanol | 60.1 | 0.032 | 0.0003078194 | 1.408491 | 3.415389 | 0.0009234583
Gasphasenanalytik | Substanz | Molmasse / g / mol | Gasgehalt_Messung 1 / mol% | Gasgehalt_Messung 2 / mol% | Gasgehalt_Messung 2 / mol% | Stoffmenge / mol | Ausbeute / % | Selektivität / % | Menge C-Atome /mol
| Methan | 16.04 |  |  | 0 | 0 | 0 | 0 | 0
| CO2 | 44.01 |  |  | 0 | 0 | 0 | 0 | 0
| CO | 28.01 |  |  | 0 | 0 | 0 | 0 | 0
| Ethan | 30.07 |  |  | 0 | 0 | 0 | 0 | 0
| Propan | 44.09 |  |  | 0 | 0 | 0 | 0 | 0
| iso-butan | 58.12 |  |  | 0 | 0 | 0 | 0 | 0
Feststoffanalytik | Masse Filter vor der Reaktion / g | Masse Filter nach der Reaktion / g | Masse Kat nach der Reaktion / g | Massendifferenz Kat / g | Massendifferenz Kohlenstoff / g | Stoffmenge Kohlenstoff / mol
| 1.004 | 1.396 | 0.392 | 0.292 | 0.2774 | 0.0230955

## R3
Allgemeines |  |  | Bedingungen
Versuchsname: | DLV29 |  | Reaktorvolumen / mL | 26.85238 |  | Umsatz / % | 41.44904
Datum: | 2025-02-18 |  | Reaktionstemperatur / °C | 220 |  | Stoffmenge Gas / mol | 0
|  |  | Reaktionsdruck / bar | 50 |  | Kohlenstoffbilanz / % | 91.30581
Reaktionsgas | H2 |  | Reaktionszeit / h | 20 |  | Produktivität | 4.08023
|  |  | Rührerdrehzahl / rpm | 1000
|  |  | Fülldruck / bar | 30
|  |  | Temperatur bei Gasbagentnahme / °C | 23
|  |  | Druck nach Reaktion / bar | 0
Einwaagen
| Substanz | Molmasse / g / mol | Masse_soll / g | Masse_ist / g | Reinheit / % | Masse_rein / g | Stoffmenge / mol | Dichte/ g/mL | Konzentration / mol/L | wt % | Volumen /mL | Volumen Gasphase / mL
Substrat | Glycerin | 92.09382 | 2 | 1.999 | 99 | 1.97901 | 0.02148906 | 1.26 | 2.256154 | 0.1988355 | 9.524643 | 17.32774
Lösungsmittel | Wasser | 18.02 | 8 | 7.954 | 100 | 7.954 | 0.4413984 | 1 | 46.34278 | 0.799156
Katalysator | RuCu3@NC7000 |  | 0.1 | 0.1
Flüssigphasenanalytik | [8 empty] | Kohlenstoffbilanz
| Substanz | Molmasse / g/mol | Konzentration / mol/L | Stoffmenge / mol | Ausbeute / % | Selektivität / % | Menge C-Atome /mol |  |  | Stoffmenge C-Atome / mol
| Glycerin | 92.09382 | 1.321 | 0.01258205 |  |  | 0.03774616 |  | Vor Reaktion | 0.06446719
| 1,2 PDO | 76.09 | 0.563 | 0.005362374 | 24.95397 | 60.20397 | 0.01608712 |  | Nach Reaktion | 0.05886229
| 1,3 PDO | 76.09 |  | 0 | 0 | 0 | 0 |  | Bilanz / % | 91.30581
| Ethylengylcol | 62.07 | 0.089 | 0.0008476932 | 3.944766 | 9.517146 | 0.001695386
| Methanol | 32.04 |  | 0 | 0 | 0 | 0
| Ethanol | 46.068 | 0.034 | 0.0003238379 | 1.506989 | 3.635764 | 0.0006476757
| Hydroxyaceton | 74.08 |  | 0 | 0 | 0 | 0
| Propionsäure | 74.08 |  | 0 | 0 | 0 | 0
| 2-Propanol | 60.1 |  | 0 | 0 | 0 | 0
| n-Propanol | 60.1 | 0.094 | 0.0008953164 | 4.166382 | 10.05182 | 0.002685949
Gasphasenanalytik | Substanz | Molmasse / g / mol | Gasgehalt_Messung 1 / mol% | Gasgehalt_Messung 2 / mol% | Gasgehalt_Messung 2 / mol% | Stoffmenge / mol | Ausbeute / % | Selektivität / % | Menge C-Atome /mol
| Methan | 16.04 |  |  | 0 | 0 | 0 | 0 | 0
| CO2 | 44.01 |  |  | 0 | 0 | 0 | 0 | 0
| CO | 28.01 |  |  | 0 | 0 | 0 | 0 | 0
| Ethan | 30.07 |  |  | 0 | 0 | 0 | 0 | 0
| Propan | 44.09 |  |  | 0 | 0 | 0 | 0 | 0
| iso-butan | 58.12 |  |  | 0 | 0 | 0 | 0 | 0
Feststoffanalytik | Masse Filter vor der Reaktion / g | Masse Filter nach der Reaktion / g | Masse Kat nach der Reaktion / g | Massendifferenz Kat / g | Massendifferenz Kohlenstoff / g | Stoffmenge Kohlenstoff / mol
| 0.99 | 1.461 | 0.471 | 0.371 | 0.35245 | 0.02934393

## R10
Allgemeines |  |  | Bedingungen
Versuchsname: | DLV29 |  | Reaktorvolumen / mL | 28.94316 |  | Umsatz / % | 54.4476
Datum: | 2025-02-18 |  | Reaktionstemperatur / °C | 220 |  | Stoffmenge Gas / mol | 0
|  |  | Reaktionsdruck / bar | 50 |  | Kohlenstoffbilanz / % | 91.51878
Reaktionsgas | H2 |  | Reaktionszeit / h | 20 |  | Produktivität | 6.595608
|  |  | Rührerdrehzahl / rpm | 1000
Fülldruck / bar
Temperatur bei Gasbagentnahme / °C
Druck nach Reaktion / bar
Einwaagen
| Substanz | Molmasse / g / mol | Masse_soll / g | Masse_ist / g | Reinheit / % | Masse_rein / g | Stoffmenge / mol | Dichte/ g/mL | Konzentration / mol/L | wt % | Volumen /mL | Volumen Gasphase / mL
Substrat | Glycerin | 92.09382 | 2 | 2.044 | 99 | 2.02356 | 0.02197281 | 1.26 | 2.254546 | 0.1986999 | 9.746 | 19.19716
Lösungsmittel | Wasser | 18.02 | 8 | 8.14 | 100 | 8.14 | 0.4517203 | 1 | 46.3493 | 0.799293
Katalysator | RuCu3@NC7000 |  | 0.1 | 0.097
Flüssigphasenanalytik | [8 empty] | Kohlenstoffbilanz
| Substanz | Molmasse / g/mol | Konzentration / mol/L | Stoffmenge / mol | Ausbeute / % | Selektivität / % | Menge C-Atome /mol |  |  | Stoffmenge C-Atome / mol
| Glycerin | 92.09382 | 1.027 | 0.010009142 |  |  | 0.030027426 |  | Vor Reaktion | 0.06591843
| 1,2 PDO | 76.09 | 0.861 | 0.008391306 | 38.1895 | 70.13991 | 0.025173918 |  | Nach Reaktion | 0.06032774
| 1,3 PDO | 76.09 |  | 0 | 0 | 0 | 0 |  | Bilanz / % | 91.51878
| Ethylengylcol | 62.07 | 0.094 | 0.000916124 | 4.169353 | 7.657551 | 0.001832248
| Methanol | 32.04 |  | 0 | 0 | 0 | 0
| Ethanol | 46.068 | 0.037 | 0.000360602 | 1.641128 | 3.014143 | 0.000721204
| Hydroxyaceton | 74.08 | 0.032 | 0.000311872 | 1.419354 | 2.606826 | 0.000935616
| Propionsäure | 74.08 |  | 0 | 0 | 0 | 0
| 2-Propanol | 60.1 |  | 0 | 0 | 0 | 0
| n-Propanol | 60.1 | 0.056 | 0.000545776 | 2.48387 | 4.561945 | 0.001637328
Gasphasenanalytik | Substanz | Molmasse / g / mol | Gasgehalt_Messung 1 / mol% | Gasgehalt_Messung 2 / mol% | Gasgehalt_Messung 2 / mol% | Stoffmenge / mol | Ausbeute / % | Selektivität / % | Menge C-Atome /mol
| Methan | 16.04 |  |  | 0 | 0 | 0 | 0 | 0
| CO2 | 44.01 |  |  | 0 | 0 | 0 | 0 | 0
| CO | 28.01 |  |  | 0 | 0 | 0 | 0 | 0
| Ethan | 30.07 |  |  | 0 | 0 | 0 | 0 | 0
| Propan | 44.09 |  |  | 0 | 0 | 0 | 0 | 0
| iso-butan | 58.12 |  |  | 0 | 0 | 0 | 0 | 0
Feststoffanalytik | Masse Filter vor der Reaktion / g | Masse Filter nach der Reaktion / g | Masse Kat nach der Reaktion / g | Massendifferenz Kat / g | Massendifferenz Kohlenstoff / g | Stoffmenge Kohlenstoff / mol
| 0.989 | 1.338 | 0.349 | 0.252 | 0.2394 | 0.01993173

## Reaktorvolumina
Berechnung Reaktorvolumen |  |  |  |  | Periferie
| Reaktorvolumenmessung 1 / mL | Reaktorvolumenmessung 2 / mL | Reaktorvolumenmessung 3 / mL |  | L Ventil / cm | L Berstscheibe / cm | L Manometer / cm | L 2. Berstscheibe / cm | Gesamtlänge Rohre / cm | Volumen Rohre / mL | Gesamtvolumen Reaktor / mL
R1 | 24 | 23 | 23 | 23.33333 | 19.5 | 16.5 | 11 | 8 | 55 | 3.887721 | 27.22105
R2 | 22 | 25 | 23 | 23.33333 | 19.5 | 16.5 | 10 | 8 | 54 | 3.817035 | 27.15037
R3 | 23 | 23 | 23 | 23 | 19 | 16.5 | 11 | 8 | 54.5 | 3.852378 | 26.85238
R4 | 23 | 24 | 25 | 24 | 21 | 16.5 | 11 | 8 | 56.5 | 3.99375 | 27.99375
R5 |  |  |  | 0 |  |  |  |  | 0 | 0 | 0
R6 |  |  |  | 0 |  |  |  |  | 0 | 0 | 0
R7 | 24 | 26 | 25 | 25 | 21 | 16.5 | 11 | 8.5 | 57 | 4.029093 | 29.02909
R8 | 24 | 25 | 23 | 24 | 20 | 17 | 11 | 10.5 | 58.5 | 4.135121 | 28.13512
R9 | 25 | 26 | 25 | 25.33333 | 21 | 16.5 | 11 | 8 | 56.5 | 3.99375 | 29.32708
R10 | 25 | 25 | 24 | 24.66667 | 21 | 18 | 12 | 9.5 | 60.5 | 4.276493 | 28.94316