## R1
Allgemeines |  |  | Bedingungen
Versuchsname: | DL V34 |  | Reaktorvolumen / mL | 27.22105 |  | Umsatz / % | 64.95961
Datum: | 2025-03-18 |  | Reaktionstemperatur / °C | 220 |  | Stoffmenge Gas / mol | 0.005740857
|  |  | Reaktionsdruck / bar | 50 |  | Kohlenstoffbilanz / % | 92.02821
Reaktionsgas | H2 |  | Reaktionszeit / h | 20 |  | Produktivität | 6.882872
|  |  | Rührerdrehzahl / rpm | 1000
|  |  | Fülldruck / bar | 30
|  |  | Temperatur bei Gasbagentnahme / °C | 22
|  |  | Druck nach Reaktion / bar | 8
Einwaagen
| Substanz | Molmasse / g / mol | Masse_soll / g | Masse_ist / g | Reinheit / % | Masse_rein / g | Stoffmenge / mol | Dichte/ g/mL | Konzentration / mol/L | wt % | Volumen /mL | Volumen Gasphase / mL
Substrat | Glycerin | 92.09382 | 2 | 1.998 | 99 | 1.97802 | 0.02147831 | 1.26 | 2.234564 | 0.1970139 | 9.611857 | 17.6092
Lösungsmittel | Wasser | 18.02 | 8 | 8.042 | 100 | 8.042 | 0.4462819 | 1 | 46.43035 | 0.800996
Katalysator | RuCu3@NC7000 |  | 0.1 | 0.102
Flüssigphasenanalytik | [8 empty] | Kohlenstoffbilanz
| Substanz | Molmasse / g/mol | Konzentration / mol/L | Stoffmenge / mol | Ausbeute / % | Selektivität / % | Menge C-Atome /mol |  |  | Stoffmenge C-Atome / mol
| Glycerin | 92.09382 | 0.783 | 0.007526084 |  |  | 0.02257825 |  | Vor Reaktion | 0.06443494
| 1,2 PDO | 76.09 | 0.958 | 0.009208159 | 42.87189 | 65.99776 | 0.02762448 |  | Nach Reaktion | 0.05929832
| 1,3 PDO | 76.09 |  | 0 | 0 | 0 | 0 |  | Bilanz / % | 92.02821
| Ethylengylcol | 62.07 | 0.103 | 0.0009900213 | 4.609399 | 7.095792 | 0.001980043
| Methanol | 32.04 |  | 0 | 0 | 0 | 0
| Ethanol | 46.068 | 0.037 | 0.0003556387 | 1.655804 | 2.548974 | 0.0007112774
| Hydroxyaceton | 74.08 | 0.077 | 0.000740113 | 3.445862 | 5.304622 | 0.002220339
| Propionsäure | 74.08 |  | 0 | 0 | 0 | 0
| 2-Propanol | 60.1 |  | 0 | 0 | 0 | 0
| n-Propanol | 60.1 | 0.059 | 0.0005670996 | 2.640336 | 4.06458 | 0.001701299
Gasphasenanalytik | Substanz | Molmasse / g / mol | Gasgehalt_Messung 1 / mol% | Gasgehalt_Messung 2 / mol% | Gasgehalt_Messung 2 / mol% | Stoffmenge / mol | Ausbeute / % | Selektivität / % | Menge C-Atome /mol
| Methan | 16.04 | 35.19 | 34.52 | 34.855 | 0.002000976 | 3.10542 | 4.78054 | 0.002000976
| CO2 | 44.01 | 3.16 | 3.18 | 3.17 | 0.0001819852 | 0.2824324 | 0.4347816 | 0.0001819852
| CO | 28.01 | 0.1 | 0 | 0.05 | 2.870429e-06 | 0.00445477 | 0.006857753 | 2.870429e-06
| Ethan | 30.07 | 2.08 | 2.04 | 2.06 | 0.0001182617 | 0.3670731 | 0.5650789 | 0.0002365233
| Propan | 44.09 | 0.35 | 0.35 | 0.35 | 2.0093e-05 | 0.09355017 | 0.1440128 | 6.0279e-05
| iso-butan | 58.12 |  |  | 0 | 0 | 0 | 0 | 0
Feststoffanalytik | Masse Filter vor der Reaktion / g | Masse Filter nach der Reaktion / g | Masse Kat nach der Reaktion / g | Massendifferenz Kat / g | Massendifferenz Kohlenstoff / g | Stoffmenge Kohlenstoff / mol
| 0.991 | 1.229 | 0.238 | 0.136 | 0.1292 | 0.01075681

## R2
Allgemeines |  |  | Bedingungen
Versuchsname: | DL V34 |  | Reaktorvolumen / mL | 27.15037 |  | Umsatz / % | 26.60395
Datum: | 2025-03-18 |  | Reaktionstemperatur / °C | 220 |  | Stoffmenge Gas / mol | 0
|  |  | Reaktionsdruck / bar | 50 |  | Kohlenstoffbilanz / % | 90.13159
Reaktionsgas | H2 |  | Reaktionszeit / h | 20 |  | Produktivität | 0.7119452158
|  |  | Rührerdrehzahl / rpm | 1000
|  |  | Fülldruck / bar | 30
|  |  | Temperatur bei Gasbagentnahme / °C | 22
|  |  | Druck nach Reaktion / bar | 0
Einwaagen
| Substanz | Molmasse / g / mol | Masse_soll / g | Masse_ist / g | Reinheit / % | Masse_rein / g | Stoffmenge / mol | Dichte/ g/mL | Konzentration / mol/L | wt % | Volumen /mL | Volumen Gasphase / mL
Substrat | Glycerin | 92.09382 | 2 | 2.016 | 99 | 1.99584 | 0.02167181 | 1.26 | 2.246715 | 0.1980393 | 9.646 | 17.50437
Lösungsmittel | Wasser | 18.02 | 8 | 8.062 | 100 | 8.062 | 0.4473918 | 1 | 46.38107 | 0.7999603
Katalysator | RuCu3@NC7000 |  | 0.1 | 0.1
Flüssigphasenanalytik | [8 empty] | Kohlenstoffbilanz
| Substanz | Molmasse / g/mol | Konzentration / mol/L | Stoffmenge / mol | Ausbeute / % | Selektivität / % | Menge C-Atome /mol |  |  | Stoffmenge C-Atome / mol
| Glycerin | 92.09382 | 1.649 | 0.015906254 |  |  | 0.047718762 |  | Vor Reaktion | 0.06501544
| 1,2 PDO | 76.09 | 0.097 | 0.000935662 | 4.317415 | 16.22847 | 0.002806986 |  | Nach Reaktion | 0.05859945
| 1,3 PDO | 76.09 |  | 0 | 0 | 0 | 0 |  | Bilanz / % | 90.13159
| Ethylengylcol | 62.07 | 0.005 | 4.823e-05 | 0.2225471 | 0.8365191 | 9.646e-05
| Methanol | 32.04 |  | 0 | 0 | 0 | 0
| Ethanol | 46.068 | 0.127 | 0.001225042 | 5.652697 | 21.24759 | 0.002450084
| Hydroxyaceton | 74.08 | 0.15 | 0.0014469 | 6.676414 | 25.09557 | 0.0043407
| Propionsäure | 74.08 |  | 0 | 0 | 0 | 0
| 2-Propanol | 60.1 |  | 0 | 0 | 0 | 0
| n-Propanol | 60.1 | 0.041 | 0.000395486 | 1.824887 | 6.859457 | 0.001186458
Gasphasenanalytik | Substanz | Molmasse / g / mol | Gasgehalt_Messung 1 / mol% | Gasgehalt_Messung 2 / mol% | Gasgehalt_Messung 2 / mol% | Stoffmenge / mol | Ausbeute / % | Selektivität / % | Menge C-Atome /mol
| Methan | 16.04 |  |  | 0 | 0 | 0 | 0 | 0
| CO2 | 44.01 |  |  | 0 | 0 | 0 | 0 | 0
| CO | 28.01 |  |  | 0 | 0 | 0 | 0 | 0
| Ethan | 30.07 |  |  | 0 | 0 | 0 | 0 | 0
| Propan | 44.09 |  |  | 0 | 0 | 0 | 0 | 0
| iso-butan | 58.12 |  |  | 0 | 0 | 0 | 0 | 0
Feststoffanalytik | Masse Filter vor der Reaktion / g | Masse Filter nach der Reaktion / g | Masse Kat nach der Reaktion / g | Massendifferenz Kat / g | Massendifferenz Kohlenstoff / g | Stoffmenge Kohlenstoff / mol
| 0.989 | 1.331 | 0.342 | 0.242 | 0.2299 | 0.01914079

## R3
Allgemeines |  |  | Bedingungen
Versuchsname: | DL V34 |  | Reaktorvolumen / mL | 26.85238 |  | Umsatz / % | 55.27441
Datum: | 2025-03-18 |  | Reaktionstemperatur / °C | 220 |  | Stoffmenge Gas / mol | 0.005620873
|  |  | Reaktionsdruck / bar | 50 |  | Kohlenstoffbilanz / % | 94.42428
Reaktionsgas | H2 |  | Reaktionszeit / h | 20 |  | Produktivität | 7.339291
|  |  | Rührerdrehzahl / rpm | 1000
|  |  | Fülldruck / bar | 30
|  |  | Temperatur bei Gasbagentnahme / °C | 22
|  |  | Druck nach Reaktion / bar | 8
Einwaagen
| Substanz | Molmasse / g / mol | Masse_soll / g | Masse_ist / g | Reinheit / % | Masse_rein / g | Stoffmenge / mol | Dichte/ g/mL | Konzentration / mol/L | wt % | Volumen /mL | Volumen Gasphase / mL
Substrat | Glycerin | 92.09382 | 2 | 2.043 | 99 | 2.02257 | 0.02196206 | 1.26 | 2.285045 | 0.2012708 | 9.611214 | 17.24116
Lösungsmittel | Wasser | 18.02 | 8 | 8.006 | 100 | 8.006 | 0.4442841 | 1 | 46.2256 | 0.7966962
Katalysator | RuCu3@NC7000 |  | 0.1 | 0.084
Flüssigphasenanalytik | [8 empty] | Kohlenstoffbilanz
| Substanz | Molmasse / g/mol | Konzentration / mol/L | Stoffmenge / mol | Ausbeute / % | Selektivität / % | Menge C-Atome /mol |  |  | Stoffmenge C-Atome / mol
| Glycerin | 92.09382 | 1.022 | 0.009822661 |  |  | 0.029467983 |  | Vor Reaktion | 0.06588618
| 1,2 PDO | 76.09 | 0.843 | 0.008102254 | 36.89205 | 66.74345 | 0.02430676 |  | Nach Reaktion | 0.06221255
| 1,3 PDO | 76.09 |  | 0 | 0 | 0 | 0 |  | Bilanz / % | 94.42428
| Ethylengylcol | 62.07 | 0.096 | 0.0009226766 | 4.20123 | 7.600678 | 0.001845353
| Methanol | 32.04 |  | 0 | 0 | 0 | 0
| Ethanol | 46.068 | 0.039 | 0.0003748374 | 1.70675 | 3.087775 | 0.0007496747
| Hydroxyaceton | 74.08 | 0.051 | 0.0004901719 | 2.231903 | 4.03786 | 0.001470516
| Propionsäure | 74.08 |  | 0 | 0 | 0 | 0
| 2-Propanol | 60.1 |  | 0 | 0 | 0 | 0
| n-Propanol | 60.1 | 0.071 | 0.0006823962 | 3.107159 | 5.621334 | 0.002047189
Gasphasenanalytik | Substanz | Molmasse / g / mol | Gasgehalt_Messung 1 / mol% | Gasgehalt_Messung 2 / mol% | Gasgehalt_Messung 2 / mol% | Stoffmenge / mol | Ausbeute / % | Selektivität / % | Menge C-Atome /mol
| Methan | 16.04 | 33.72 | 33.17 | 33.445 | 0.001879901 | 2.853255 | 5.161982 | 0.001879901
| CO2 | 44.01 | 2.3 | 2.25 | 2.275 | 0.0001278749 | 0.1940845 | 0.351129 | 0.0001278749
| CO | 28.01 | 0.11 | 0.11 | 0.11 | 6.18296e-06 | 0.009384305 | 0.01697767 | 6.18296e-06
| Ethan | 30.07 | 2.33 | 2.32 | 2.325 | 0.0001306853 | 0.3967002 | 0.7176923 | 0.0002613706
| Propan | 44.09 | 0.3 | 0.29 | 0.295 | 1.658157e-05 | 0.075501 | 0.136593 | 4.974472e-05
| iso-butan | 58.12 |  |  | 0 | 0 | 0 | 0 | 0
Feststoffanalytik | Masse Filter vor der Reaktion / g | Masse Filter nach der Reaktion / g | Masse Kat nach der Reaktion / g | Massendifferenz Kat / g | Massendifferenz Kohlenstoff / g | Stoffmenge Kohlenstoff / mol
| 1.01 | 1.309 | 0.299 | 0.215 | 0.20425 | 0.01700525

## Reaktorvolumina
Berechnung Reaktorvolumen |  |  |  |  | Periferie
| Reaktorvolumenmessung 1 / mL | Reaktorvolumenmessung 2 / mL | Reaktorvolumenmessung 3 / mL |  | L Ventil / cm | L Berstscheibe / cm | L Manometer / cm | L 2. Berstscheibe / cm | Gesamtlänge Rohre / cm | Volumen Rohre / mL | Gesamtvolumen Reaktor / mL
R1 | 24 | 23 | 23 | 23.33333 | 19.5 | 16.5 | 11 | 8 | 55 | 3.887721 | 27.22105
R2 | 22 | 25 | 23 | 23.33333 | 19.5 | 16.5 | 10 | 8 | 54 | 3.817035 | 27.15037
R3 | 23 | 23 | 23 | 23 | 19 | 16.5 | 11 | 8 | 54.5 | 3.852378 | 26.85238
R4 | 23 | 24 | 25 | 24 | 21 | 16.5 | 11 | 8 | 56.5 | 3.99375 | 27.99375
R5 |  |  |  | 0 |  |  |  |  | 0 | 0 | 0
R6 |  |  |  | 0 |  |  |  |  | 0 | 0 | 0
R7 | 24 | 26 | 25 | 25 | 21 | 16.5 | 11 | 8.5 | 57 | 4.029093 | 29.02909
R8 | 24 | 25 | 23 | 24 | 20 | 17 | 11 | 10.5 | 58.5 | 4.135121 | 28.13512
R9 | 25 | 26 | 25 | 25.33333 | 21 | 16.5 | 11 | 8 | 56.5 | 3.99375 | 29.32708
R10 | 25 | 25 | 24 | 24.66667 | 21 | 18 | 12 | 9.5 | 60.5 | 4.276493 | 28.94316