## R1
Allgemeines |  |  | Bedingungen
Versuchsname: | DL V35 |  | Reaktorvolumen / mL | 27.22105 |  | Umsatz / % | 60.34201
Datum: | 2025-03-25 |  | Reaktionstemperatur / °C | 220 |  | Stoffmenge Gas / mol | 0
|  |  | Reaktionsdruck / bar | 50 |  | Kohlenstoffbilanz / % | 92.32852
Reaktionsgas | H2 |  | Reaktionszeit / h | 20 |  | Produktivität | 13.07717
|  |  | Rührerdrehzahl / rpm | 1000
|  |  | Fülldruck / bar | 30
|  |  | Temperatur bei Gasbagentnahme / °C | 23
|  |  | Druck nach Reaktion / bar | 0
Einwaagen
| Substanz | Molmasse / g / mol | Masse_soll / g | Masse_ist / g | Reinheit / % | Masse_rein / g | Stoffmenge / mol | Dichte/ g/mL | Konzentration / mol/L | wt % | Volumen /mL | Volumen Gasphase / mL
Substrat | Glycerin | 92.09382 | 2 | 2.012 | 99 | 1.99188 | 0.02162881 | 1.26 | 2.256796 | 0.1988897 | 9.583857 | 17.6372
Lösungsmittel | Wasser | 18.02 | 8 | 8.003 | 100 | 8.003 | 0.4441176 | 1 | 46.34018 | 0.7991013
Katalysator | RuCu3@Baytubes |  | 0.1 | 0.102
Flüssigphasenanalytik | [8 empty] | Kohlenstoffbilanz
| Substanz | Molmasse / g/mol | Konzentration / mol/L | Stoffmenge / mol | Ausbeute / % | Selektivität / % | Menge C-Atome /mol |  |  | Stoffmenge C-Atome / mol
| Glycerin | 92.09382 | 0.895 | 0.008577552 |  |  | 0.02573266 |  | Vor Reaktion | 0.06488644
| 1,2 PDO | 76.09 | 1.017 | 0.009746783 | 45.06388 | 74.68078 | 0.02924035 |  | Nach Reaktion | 0.059908691
| 1,3 PDO | 76.09 |  | 0 | 0 | 0 | 0 |  | Bilanz / % | 92.32852
| Ethylengylcol | 62.07 | 0.093 | 0.0008912987 | 4.120886 | 6.829215 | 0.001782597
| Methanol | 32.04 |  | 0 | 0 | 0 | 0
| Ethanol | 46.068 | 0.034 | 0.0003258511 | 1.50656 | 2.496702 | 0.0006517023
| Hydroxyaceton | 74.08 | 0.044 | 0.0004216897 | 1.949666 | 3.231027 | 0.001265069
| Propionsäure | 74.08 |  | 0 | 0 | 0 | 0
| 2-Propanol | 60.1 |  | 0 | 0 | 0 | 0
| n-Propanol | 60.1 | 0.043 | 0.0004121059 | 1.905356 | 3.157594 | 0.001236318
Gasphasenanalytik | Substanz | Molmasse / g / mol | Gasgehalt_Messung 1 / mol% | Gasgehalt_Messung 2 / mol% | Gasgehalt_Messung 2 / mol% | Stoffmenge / mol | Ausbeute / % | Selektivität / % | Menge C-Atome /mol
| Methan | 16.04 | 7.53 | 16.82 | 12.175 | 0 | 0 | 0 | 0
| CO2 | 44.01 | 0.87 | 1.71 | 1.29 | 0 | 0 | 0 | 0
| CO | 28.01 |  |  | 0 | 0 | 0 | 0 | 0
| Ethan | 30.07 | 0.55 | 0.85 | 0.7 | 0 | 0 | 0 | 0
| Propan | 44.09 | 0.15 | 0.19 | 0.17 | 0 | 0 | 0 | 0
| iso-butan | 58.12 |  |  | 0 | 0 | 0 | 0 | 0
Feststoffanalytik | Masse Filter vor der Reaktion / g | Masse Filter nach der Reaktion / g | Masse Kat nach der Reaktion / g | Massendifferenz Kat / g | Massendifferenz Kohlenstoff / g | Stoffmenge Kohlenstoff / mol
| 0.993 | 1.202 | 0.209 | 0.107 | 0.10165 | 0.008463076

## R3
Allgemeines |  |  | Bedingungen
Versuchsname: | DL V35 |  | Reaktorvolumen / mL | 26.85238 |  | Umsatz / % | 60.48897
Datum: | 2025-03-25 |  | Reaktionstemperatur / °C | 220 |  | Stoffmenge Gas / mol | 0
|  |  | Reaktionsdruck / bar | 50 |  | Kohlenstoffbilanz / % | 89.88129
Reaktionsgas | H2 |  | Reaktionszeit / h | 20 |  | Produktivität | 12.6471
|  |  | Rührerdrehzahl / rpm | 1000
|  |  | Fülldruck / bar | 30
|  |  | Temperatur bei Gasbagentnahme / °C | 23
|  |  | Druck nach Reaktion / bar | 0
Einwaagen
| Substanz | Molmasse / g / mol | Masse_soll / g | Masse_ist / g | Reinheit / % | Masse_rein / g | Stoffmenge / mol | Dichte/ g/mL | Konzentration / mol/L | wt % | Volumen /mL | Volumen Gasphase / mL
Substrat | Glycerin | 92.09382 | 2 | 2.003 | 99 | 1.98297 | 0.02153206 | 1.26 | 2.250005 | 0.1983168 | 9.569786 | 17.28259
Lösungsmittel | Wasser | 18.02 | 8 | 7.996 | 100 | 7.996 | 0.4437292 | 1 | 46.36772 | 0.79968
Katalysator | RuCu3@Baytubes |  | 0.1 | 0.102
Flüssigphasenanalytik | [8 empty] | Kohlenstoffbilanz
| Substanz | Molmasse / g/mol | Konzentration / mol/L | Stoffmenge / mol | Ausbeute / % | Selektivität / % | Menge C-Atome /mol |  |  | Stoffmenge C-Atome / mol
| Glycerin | 92.09382 | 0.889 | 0.0085075395 |  |  | 0.0255226185 |  | Vor Reaktion | 0.06459619
| 1,2 PDO | 76.09 | 0.985 | 0.009426239 | 43.77768 | 72.373 | 0.02827872 |  | Nach Reaktion | 0.05805989
| 1,3 PDO | 76.09 |  | 0 | 0 | 0 | 0 |  | Bilanz / % | 89.88129
| Ethylengylcol | 62.07 | 0.037 | 0.0003540821 | 1.644441 | 2.71858 | 0.0007081641
| Methanol | 32.04 |  | 0 | 0 | 0 | 0
| Ethanol | 46.068 | 0.037 | 0.0003540821 | 1.644441 | 2.71858 | 0.0007081641
| Hydroxyaceton | 74.08 | 0.052 | 0.0004976289 | 2.311106 | 3.820707 | 0.001492887
| Propionsäure | 74.08 |  | 0 | 0 | 0 | 0
| 2-Propanol | 60.1 |  | 0 | 0 | 0 | 0
| n-Propanol | 60.1 | 0.047 | 0.0004497799 | 2.088884 | 3.453331 | 0.00134934
Gasphasenanalytik | Substanz | Molmasse / g / mol | Gasgehalt_Messung 1 / mol% | Gasgehalt_Messung 2 / mol% | Gasgehalt_Messung 2 / mol% | Stoffmenge / mol | Ausbeute / % | Selektivität / % | Menge C-Atome /mol
| Methan | 16.04 | 36.13 | 35.16 | 35.645 | 0 | 0 | 0 | 0
| CO2 | 44.01 | 2.98 | 2.9 | 2.94 | 0 | 0 | 0 | 0
| CO | 28.01 | 0.1 | 0.11 | 0.105 | 0 | 0 | 0 | 0
| Ethan | 30.07 | 2.03 | 1.98 | 2.005 | 0 | 0 | 0 | 0
| Propan | 44.09 | 0.36 | 0.35 | 0.355 | 0 | 0 | 0 | 0
| iso-butan | 58.12 |  |  | 0 | 0 | 0 | 0 | 0
Feststoffanalytik | Masse Filter vor der Reaktion / g | Masse Filter nach der Reaktion / g | Masse Kat nach der Reaktion / g | Massendifferenz Kat / g | Massendifferenz Kohlenstoff / g | Stoffmenge Kohlenstoff / mol
| 0.986 | 1.259 | 0.273 | 0.171 | 0.16245 | 0.0135251

## R4
Allgemeines |  |  | Bedingungen
Versuchsname: | DL V35 |  | Reaktorvolumen / mL | 27.99375 |  | Umsatz / % | 56.49617
Datum: | 2025-03-25 |  | Reaktionstemperatur / °C | 220 |  | Stoffmenge Gas / mol | 0.00374258
|  |  | Reaktionsdruck / bar | 50 |  | Kohlenstoffbilanz / % | 94.72896
Reaktionsgas | H2 |  | Reaktionszeit / h | 20 |  | Produktivität | 12.49812
|  |  | Rührerdrehzahl / rpm | 1000
|  |  | Fülldruck / bar | 30
|  |  | Temperatur bei Gasbagentnahme / °C | 23
|  |  | Druck nach Reaktion / bar | 5
Einwaagen
| Substanz | Molmasse / g / mol | Masse_soll / g | Masse_ist / g | Reinheit / % | Masse_rein / g | Stoffmenge / mol | Dichte/ g/mL | Konzentration / mol/L | wt % | Volumen /mL | Volumen Gasphase / mL
Substrat | Glycerin | 92.09382 | 2 | 1.998 | 99 | 1.97802 | 0.02147831 | 1.26 | 2.245779 | 0.1979604 | 9.563857 | 18.42989
Lösungsmittel | Wasser | 18.02 | 8 | 7.994 | 100 | 7.994 | 0.4436182 | 1 | 46.38486 | 0.80004
Katalysator | RuCu3@Baytubes |  | 0.1 | 0.102
Flüssigphasenanalytik | [8 empty] | Kohlenstoffbilanz
| Substanz | Molmasse / g/mol | Konzentration / mol/L | Stoffmenge / mol | Ausbeute / % | Selektivität / % | Menge C-Atome /mol |  |  | Stoffmenge C-Atome / mol
| Glycerin | 92.09382 | 0.977 | 0.009343888 |  |  | 0.02803167 |  | Vor Reaktion | 0.06443494
| 1,2 PDO | 76.09 | 0.974 | 0.009315197 | 43.37024 | 76.76669 | 0.02794559 |  | Nach Reaktion | 0.06103855
| 1,3 PDO | 76.09 |  | 0 | 0 | 0 | 0 |  | Bilanz / % | 94.72896
| Ethylengylcol | 62.07 | 0.076 | 0.0007268531 | 3.384126 | 5.990009 | 0.001453706
| Methanol | 32.04 |  | 0 | 0 | 0 | 0
| Ethanol | 46.068 | 0.036 | 0.0003442989 | 1.603007 | 2.837372 | 0.0006885977
| Hydroxyaceton | 74.08 | 0.024 | 0.0002295326 | 1.068671 | 1.891582 | 0.0006885977
| Propionsäure | 74.08 |  | 0 | 0 | 0 | 0
| 2-Propanol | 60.1 |  | 0 | 0 | 0 | 0
| n-Propanol | 60.1 | 0.037 | 0.0003538627 | 1.647535 | 2.916188 | 0.001061588
Gasphasenanalytik | Substanz | Molmasse / g / mol | Gasgehalt_Messung 1 / mol% | Gasgehalt_Messung 2 / mol% | Gasgehalt_Messung 2 / mol% | Stoffmenge / mol | Ausbeute / % | Selektivität / % | Menge C-Atome /mol
| Methan | 16.04 | 26.05 | 25.85 | 25.95 | 0.0009711994 | 1.507256 | 2.66789 | 0.0009711994
| CO2 | 44.01 | 1.89 | 1.89 | 1.89 | 7.073476e-05 | 0.109777 | 0.1943088 | 7.073476e-05
| CO | 28.01 | 0.05 | 0.05 | 0.05 | 1.87129e-06 | 0.002904154 | 0.005140443 | 1.87129e-06
| Ethan | 30.07 | 1.28 | 1.28 | 1.28 | 4.790502e-05 | 0.1486927 | 0.2631907 | 9.581004e-05
| Propan | 44.09 | 0.26 | 0.26 | 0.26 | 9.730707e-06 | 0.0453048 | 0.08019092 | 2.919212e-05
| iso-butan | 58.12 |  |  | 0 | 0 | 0 | 0 | 0
Feststoffanalytik | Masse Filter vor der Reaktion / g | Masse Filter nach der Reaktion / g | Masse Kat nach der Reaktion / g | Massendifferenz Kat / g | Massendifferenz Kohlenstoff / g | Stoffmenge Kohlenstoff / mol
| 0.994 | 1.294 | 0.3 | 0.198 | 0.1881 | 0.01566064

## Reaktorvolumina
Berechnung Reaktorvolumen |  |  |  |  | Periferie
| Reaktorvolumenmessung 1 / mL | Reaktorvolumenmessung 2 / mL | Reaktorvolumenmessung 3 / mL |  | L Ventil / cm | L Berstscheibe / cm | L Manometer / cm | L 2. Berstscheibe / cm | Gesamtlänge Rohre / cm | Volumen Rohre / mL | Gesamtvolumen Reaktor / mL
R1 | 24 | 23 | 23 | 23.33333 | 19.5 | 16.5 | 11 | 8 | 55 | 3.887721 | 27.22105
R2 | 22 | 25 | 23 | 23.33333 | 19.5 | 16.5 | 10 | 8 | 54 | 3.817035 | 27.15037
R3 | 23 | 23 | 23 | 23 | 19 | 16.5 | 11 | 8 | 54.5 | 3.852378 | 26.85238
R4 | 23 | 24 | 25 | 24 | 21 | 16.5 | 11 | 8 | 56.5 | 3.99375 | 27.99375
R5 |  |  |  | 0 |  |  |  |  | 0 | 0 | 0
R6 |  |  |  | 0 |  |  |  |  | 0 | 0 | 0
R7 | 24 | 26 | 25 | 25 | 21 | 16.5 | 11 | 8.5 | 57 | 4.029093 | 29.02909
R8 | 24 | 25 | 23 | 24 | 20 | 17 | 11 | 10.5 | 58.5 | 4.135121 | 28.13512
R9 | 25 | 26 | 25 | 25.33333 | 21 | 16.5 | 11 | 8 | 56.5 | 3.99375 | 29.32708
R10 | 25 | 25 | 24 | 24.66667 | 21 | 18 | 12 | 9.5 | 60.5 | 4.276493 | 28.94316