## R1
Allgemeines |  |  | Bedingungen
Versuchsname: | DL V36 |  | Reaktorvolumen / mL | 27.22105 |  | Umsatz / % | 21.52566
Datum: | 2025-03-27 |  | Reaktionstemperatur / °C | 220 | Auf linker Heizplatte, darum T nur auf 210°C eingestellt | Stoffmenge Gas / mol | 0.01435272
|  |  | Reaktionsdruck / bar | 50 |  | Kohlenstoffbilanz / % | 100.5114
Reaktionsgas | H2 |  | Reaktionszeit / h | 20 |  | Produktivität | 8.748981
|  |  | Rührerdrehzahl / rpm | 1000
|  |  | Fülldruck / bar | 30
|  |  | Temperatur bei Gasbagentnahme / °C | 22
|  |  | Druck nach Reaktion / bar | 20
Einwaagen
| Substanz | Molmasse / g / mol | Masse_soll / g | Masse_ist / g | Reinheit / % | Masse_rein / g | Stoffmenge / mol | Dichte/ g/mL | Konzentration / mol/L | wt % | Volumen /mL | Volumen Gasphase / mL
Substrat | Glycerin | 92.09382 | 2 | 2.02 | 99 | 1.9998 | 0.02171481 | 1.26 | 2.259337 | 0.1991039 | 9.611143 | 17.60991
Lösungsmittel | Wasser | 18.02 | 8 | 8.024 | 100 | 8.024 | 0.445283 | 1 | 46.32987 | 0.7988849
Katalysator | RuCu3@TuBalls |  | 0.1 | 0.098
Flüssigphasenanalytik | [8 empty] | Kohlenstoffbilanz
| Substanz | Molmasse / g/mol | Konzentration / mol/L | Stoffmenge / mol | Ausbeute / % | Selektivität / % | Menge C-Atome /mol |  |  | Stoffmenge C-Atome / mol
| Glycerin | 92.09382 | 1.773 | 0.01704056 |  |  | 0.05112167 |  | Vor Reaktion | 0.06514444
| 1,2 PDO | 76.09 | 0.476 | 0.004574904 | 21.06813 | 97.87449 | 0.013724712 |  | Nach Reaktion | 0.06547759
| 1,3 PDO | 76.09 |  | 0 | 0 | 0 | 0 |  | Bilanz / % | 100.5114
| Ethylengylcol | 62.07 |  | 0 | 0 | 0 | 0
| Methanol | 32.04 |  | 0 | 0 | 0 | 0
| Ethanol | 46.068 |  | 0 | 0 | 0 | 0
| Hydroxyaceton | 74.08 |  | 0 | 0 | 0 | 0
| Propionsäure | 74.08 |  | 0 | 0 | 0 | 0
| 2-Propanol | 60.1 |  | 0 | 0 | 0 | 0
| n-Propanol | 60.1 | 0.02 | 0.0001922229 | 0.8852154 | 4.112373 | 0.0005766686
Gasphasenanalytik | Substanz | Molmasse / g / mol | Gasgehalt_Messung 1 / mol% | Gasgehalt_Messung 2 / mol% | Gasgehalt_Messung 2 / mol% | Stoffmenge / mol | Ausbeute / % | Selektivität / % | Menge C-Atome /mol
| Methan | 16.04 | 0.05 | 0.04 | 0.045 | 6.458726e-06 | 0.009914471 | 0.04605886 | 6.458726e-06
| CO2 | 44.01 | 0.28 | 0.28 | 0.28 | 4.018763e-05 | 0.06169004 | 0.2865884 | 4.018763e-05
| CO | 28.01 |  |  | 0 | 0 | 0 | 0 | 0
| Ethan | 30.07 |  | 0.01 | 0.005 | 7.176362e-07 | 0.002203216 | 0.0102353 | 1.435272e-06
| Propan | 44.09 |  | 0.03 | 0.015 | 2.152909e-06 | 0.009914471 | 0.04605886 | 6.458726e-06
| iso-butan | 58.12 |  |  | 0 | 0 | 0 | 0 | 0
Feststoffanalytik | Masse Filter vor der Reaktion / g | Masse Filter nach der Reaktion / g | Masse Kat nach der Reaktion / g | Massendifferenz Kat / g | Massendifferenz Kohlenstoff / g | Stoffmenge Kohlenstoff / mol
|  |  | 0 | -0.098 | -0.0931 | -0.007751228

## R3
Allgemeines |  |  | Bedingungen
Versuchsname: | DL V36 |  | Reaktorvolumen / mL | 26.85238 |  | Umsatz / % | 15.64306
Datum: | 2025-03-27 |  | Reaktionstemperatur / °C | 220 |  | Stoffmenge Gas / mol | 0.01407058
|  |  | Reaktionsdruck / bar | 50 |  | Kohlenstoffbilanz / % | 99.47027
Reaktionsgas | H2 |  | Reaktionszeit / h | 20 |  | Produktivität | 5.867899
|  |  | Rührerdrehzahl / rpm | 1000
|  |  | Fülldruck / bar | 30
|  |  | Temperatur bei Gasbagentnahme / °C | 22
|  |  | Druck nach Reaktion / bar | 20
Einwaagen
| Substanz | Molmasse / g / mol | Masse_soll / g | Masse_ist / g | Reinheit / % | Masse_rein / g | Stoffmenge / mol | Dichte/ g/mL | Konzentration / mol/L | wt % | Volumen /mL | Volumen Gasphase / mL
Substrat | Glycerin | 92.09382 | 2 | 2.027 | 99 | 2.00673 | 0.02179006 | 1.26 | 2.272487 | 0.2002125 | 9.588643 | 17.26374
Lösungsmittel | Wasser | 18.02 | 8 | 7.996 | 100 | 7.996 | 0.4437292 | 1 | 46.27654 | 0.7977651
Katalysator | RuCu3@TuBalls |  | 0.1 | 0.098
Flüssigphasenanalytik | [8 empty] | Kohlenstoffbilanz
| Substanz | Molmasse / g/mol | Konzentration / mol/L | Stoffmenge / mol | Ausbeute / % | Selektivität / % | Menge C-Atome /mol |  |  | Stoffmenge C-Atome / mol
| Glycerin | 92.09382 | 1.917 | 0.01838143 |  |  | 0.05514429 |  | Vor Reaktion | 0.06537018
| 1,2 PDO | 76.09 | 0.32 | 0.003068366 | 14.08149 | 90.01748 | 0.009205097 |  | Nach Reaktion | 0.0650239
| 1,3 PDO | 76.09 |  | 0 | 0 | 0 | 0 |  | Bilanz / % | 99.47027
| Ethylengylcol | 62.07 |  | 0 | 0 | 0 | 0
| Methanol | 32.04 |  | 0 | 0 | 0 | 0
| Ethanol | 46.068 |  | 0 | 0 | 0 | 0
| Hydroxyaceton | 74.08 |  | 0 | 0 | 0 | 0
| Propionsäure | 74.08 |  | 0 | 0 | 0 | 0
| 2-Propanol | 60.1 |  | 0 | 0 | 0 | 0
| n-Propanol | 60.1 | 0.02 | 0.0001917729 | 0.8800932 | 5.626093 | 0.0005753186
Gasphasenanalytik | Substanz | Molmasse / g / mol | Gasgehalt_Messung 1 / mol% | Gasgehalt_Messung 2 / mol% | Gasgehalt_Messung 2 / mol% | Stoffmenge / mol | Ausbeute / % | Selektivität / % | Menge C-Atome /mol
| Methan | 16.04 | 0.06 | 0.06 | 0.06 | 8.442347e-06 | 0.01291468 | 0.08255848 | 8.442347e-06
| CO2 | 44.01 | 0.46 | 0.45 | 0.455 | 6.402113e-05 | 0.09793629 | 0.6260685 | 6.402113e-05
| CO | 28.01 |  |  | 0 | 0 | 0 | 0 | 0
| Ethan | 30.07 | 0.02 | 0.02 | 0.02 | 2.814116e-06 | 0.008609784 | 0.05503899 | 5.628231e-06
| Propan | 44.09 | 0.05 | 0.05 | 0.05 | 7.035289e-06 | 0.03228669 | 0.2063962 | 2.110587e-05
| iso-butan | 58.12 |  |  | 0 | 0 | 0 | 0 | 0
Feststoffanalytik | Masse Filter vor der Reaktion / g | Masse Filter nach der Reaktion / g | Masse Kat nach der Reaktion / g | Massendifferenz Kat / g | Massendifferenz Kohlenstoff / g | Stoffmenge Kohlenstoff / mol
|  |  | 0 | -0.098 | -0.0931 | -0.007751228

## R4
Allgemeines |  |  | Bedingungen
Versuchsname: | DL V36 |  | Reaktorvolumen / mL | 27.99375 |  | Umsatz / % | 25.43762
Datum: | 2025-03-27 |  | Reaktionstemperatur / °C | 220 |  | Stoffmenge Gas / mol | 0.01649817
|  |  | Reaktionsdruck / bar | 50 |  | Kohlenstoffbilanz / % | 98.9431
Reaktionsgas | H2 |  | Reaktionszeit / h | 20 |  | Produktivität | 9.183878
|  |  | Rührerdrehzahl / rpm | 1000
|  |  | Fülldruck / bar | 30
|  |  | Temperatur bei Gasbagentnahme / °C | 22
|  |  | Druck nach Reaktion / bar | 22
Einwaagen
| Substanz | Molmasse / g / mol | Masse_soll / g | Masse_ist / g | Reinheit / % | Masse_rein / g | Stoffmenge / mol | Dichte/ g/mL | Konzentration / mol/L | wt % | Volumen /mL | Volumen Gasphase / mL
Substrat | Glycerin | 92.09382 | 2 | 2.008 | 99 | 1.98792 | 0.02158581 | 1.26 | 2.250465 | 0.1983556 | 9.591714 | 18.40204
Lösungsmittel | Wasser | 18.02 | 8 | 8.014 | 100 | 8.014 | 0.4447281 | 1 | 46.36586 | 0.7996408
Katalysator | RuCu3@TuBalls |  | 0.1 | 0.101
Flüssigphasenanalytik | [8 empty] | Kohlenstoffbilanz
| Substanz | Molmasse / g/mol | Konzentration / mol/L | Stoffmenge / mol | Ausbeute / % | Selektivität / % | Menge C-Atome /mol |  |  | Stoffmenge C-Atome / mol
| Glycerin | 92.09382 | 1.678 | 0.0160949 |  |  | 0.04828469 |  | Vor Reaktion | 0.06475744
| 1,2 PDO | 76.09 | 0.516 | 0.004949325 | 22.9286 | 90.13658 | 0.01484797 |  | Nach Reaktion | 0.06407302
| 1,3 PDO | 76.09 |  | 0 | 0 | 0 | 0 |  | Bilanz / % | 98.9431
| Ethylengylcol | 62.07 |  | 0 | 0 | 0 | 0
| Methanol | 32.04 |  | 0 | 0 | 0 | 0
| Ethanol | 46.068 |  | 0 | 0 | 0 | 0
| Hydroxyaceton | 74.08 |  | 0 | 0 | 0 | 0
| Propionsäure | 74.08 |  | 0 | 0 | 0 | 0
| 2-Propanol | 60.1 |  | 0 | 0 | 0 | 0
| n-Propanol | 60.1 | 0.026 | 0.0002493846 | 1.155317 | 4.541766 | 0.0007481537
Gasphasenanalytik | Substanz | Molmasse / g / mol | Gasgehalt_Messung 1 / mol% | Gasgehalt_Messung 2 / mol% | Gasgehalt_Messung 2 / mol% | Stoffmenge / mol | Ausbeute / % | Selektivität / % | Menge C-Atome /mol
| Methan | 16.04 | 0.08 | 0.08 | 0.08 | 1.319853e-05 | 0.0203815 | 0.08012344 | 1.319853e-05
| CO2 | 44.01 | 0.81 | 0.8 | 0.805 | 0.0001328103 | 0.2050888 | 0.8062422 | 0.0001328103
| CO | 28.01 |  |  | 0 | 0 | 0 | 0 | 0
| Ethan | 30.07 | 0.05 | 0.05 | 0.05 | 8.249084e-06 | 0.02547687 | 0.1001543 | 1.649817e-05
| Propan | 44.09 | 0.06 | 0.06 | 0.06 | 9.898901e-06 | 0.04585837 | 0.1802778 | 2.96967e-05
| iso-butan | 58.12 |  |  | 0 | 0 | 0 | 0 | 0
Feststoffanalytik | Masse Filter vor der Reaktion / g | Masse Filter nach der Reaktion / g | Masse Kat nach der Reaktion / g | Massendifferenz Kat / g | Massendifferenz Kohlenstoff / g | Stoffmenge Kohlenstoff / mol
|  |  | 0 | -0.101 | -0.09595 | -0.007988511

## R10
Allgemeines |  |  | Bedingungen
Versuchsname: | DL V36 |  | Reaktorvolumen / mL | 28.94316 |  | Umsatz / % | 22.20616
Datum: | 2025-03-27 |  | Reaktionstemperatur / °C | 220 |  | Stoffmenge Gas / mol | 0.003932992
|  |  | Reaktionsdruck / bar | 50 |  | Kohlenstoffbilanz / % | 99.23918
Reaktionsgas | H2 |  | Reaktionszeit / h | 20 |  | Produktivität | 8.192252
|  |  | Rührerdrehzahl / rpm | 1000
|  |  | Fülldruck / bar | 30
|  |  | Temperatur bei Gasbagentnahme / °C | 22
|  |  | Druck nach Reaktion / bar | 5
Einwaagen
| Substanz | Molmasse / g / mol | Masse_soll / g | Masse_ist / g | Reinheit / % | Masse_rein / g | Stoffmenge / mol | Dichte/ g/mL | Konzentration / mol/L | wt % | Volumen /mL | Volumen Gasphase / mL
Substrat | Glycerin | 92.09382 | 2 | 2.044 | 99 | 2.02356 | 0.02197281 | 1.26 | 2.279101 | 0.2007699 | 9.641 | 19.30216
Lösungsmittel | Wasser | 18.02 | 8 | 8.035 | 100 | 8.035 | 0.4458935 | 1 | 46.24971 | 0.7972021
Katalysator | RuCu3@TuBalls |  | 0.1 | 0.103
Flüssigphasenanalytik | [8 empty] | Kohlenstoffbilanz
| Substanz | Molmasse / g/mol | Konzentration / mol/L | Stoffmenge / mol | Ausbeute / % | Selektivität / % | Menge C-Atome /mol |  |  | Stoffmenge C-Atome / mol
| Glycerin | 92.09382 | 1.773 | 0.017093493 |  |  | 0.051280479 |  | Vor Reaktion | 0.06591843
| 1,2 PDO | 76.09 | 0.467 | 0.004502347 | 20.49054 | 92.27413 | 0.013507041 |  | Nach Reaktion | 0.06541691
| 1,3 PDO | 76.09 |  | 0 | 0 | 0 | 0 |  | Bilanz / % | 99.23918
| Ethylengylcol | 62.07 |  | 0 | 0 | 0 | 0
| Methanol | 32.04 |  | 0 | 0 | 0 | 0
| Ethanol | 46.068 |  | 0 | 0 | 0 | 0
| Hydroxyaceton | 74.08 |  | 0 | 0 | 0 | 0
| Propionsäure | 74.08 |  | 0 | 0 | 0 | 0
| 2-Propanol | 60.1 |  | 0 | 0 | 0 | 0
| n-Propanol | 60.1 | 0.02 | 0.00019282 | 0.8775391 | 3.951783 | 0.00057846
Gasphasenanalytik | Substanz | Molmasse / g / mol | Gasgehalt_Messung 1 / mol% | Gasgehalt_Messung 2 / mol% | Gasgehalt_Messung 2 / mol% | Stoffmenge / mol | Ausbeute / % | Selektivität / % | Menge C-Atome /mol
| Methan | 16.04 | 0.11 | 0.08 | 0.095 | 3.736343e-06 | 0.005668131 | 0.02552504 | 3.736343e-06
| CO2 | 44.01 | 1.1 | 0.83 | 0.965 | 3.795338e-05 | 0.05757627 | 0.2592807 | 3.795338e-05
| CO | 28.01 |  |  | 0 | 0 | 0 | 0 | 0
| Ethan | 30.07 | 0.04 | 0.03 | 0.035 | 1.376547e-06 | 0.004176517 | 0.01880792 | 2.753095e-06
| Propan | 44.09 | 0.06 | 0.05 | 0.055 | 2.163146e-06 | 0.009844648 | 0.04433296 | 6.489437e-06
| iso-butan | 58.12 |  |  | 0 | 0 | 0 | 0 | 0
Feststoffanalytik | Masse Filter vor der Reaktion / g | Masse Filter nach der Reaktion / g | Masse Kat nach der Reaktion / g | Massendifferenz Kat / g | Massendifferenz Kohlenstoff / g | Stoffmenge Kohlenstoff / mol
|  |  | 0 | -0.103 | -0.09785 | -0.008146699

## Reaktorvolumina
Berechnung Reaktorvolumen |  |  |  |  | Periferie
| Reaktorvolumenmessung 1 / mL | Reaktorvolumenmessung 2 / mL | Reaktorvolumenmessung 3 / mL |  | L Ventil / cm | L Berstscheibe / cm | L Manometer / cm | L 2. Berstscheibe / cm | Gesamtlänge Rohre / cm | Volumen Rohre / mL | Gesamtvolumen Reaktor / mL
R1 | 24 | 23 | 23 | 23.33333 | 19.5 | 16.5 | 11 | 8 | 55 | 3.887721 | 27.22105
R2 | 22 | 25 | 23 | 23.33333 | 19.5 | 16.5 | 10 | 8 | 54 | 3.817035 | 27.15037
R3 | 23 | 23 | 23 | 23 | 19 | 16.5 | 11 | 8 | 54.5 | 3.852378 | 26.85238
R4 | 23 | 24 | 25 | 24 | 21 | 16.5 | 11 | 8 | 56.5 | 3.99375 | 27.99375
R5 |  |  |  | 0 |  |  |  |  | 0 | 0 | 0
R6 |  |  |  | 0 |  |  |  |  | 0 | 0 | 0
R7 | 24 | 26 | 25 | 25 | 21 | 16.5 | 11 | 8.5 | 57 | 4.029093 | 29.02909
R8 | 24 | 25 | 23 | 24 | 20 | 17 | 11 | 10.5 | 58.5 | 4.135121 | 28.13512
R9 | 25 | 26 | 25 | 25.33333 | 21 | 16.5 | 11 | 8 | 56.5 | 3.99375 | 29.32708
R10 | 25 | 25 | 24 | 24.66667 | 21 | 18 | 12 | 9.5 | 60.5 | 4.276493 | 28.94316