## R1
Allgemeines |  |  | Bedingungen
Versuchsname: | DLV42 |  | Reaktorvolumen / mL | 27.22105 |  | Umsatz / % | 49.84423
Datum: | 2025-08-19 |  | Reaktionstemperatur / °C | 220 |  | Stoffmenge Gas / mol | 0.003602994
|  |  | Reaktionsdruck / bar | 50 |  | Kohlenstoffbilanz / % | 96.48955
Reaktionsgas | H2 |  | Reaktionszeit / h | 20 |  | Produktivität | 11.17566
|  |  | Rührerdrehzahl / rpm | 1000
|  |  | Fülldruck / bar | 30
|  |  | Temperatur bei Gasbagentnahme / °C | 21
|  |  | Druck nach Reaktion / bar | 5
Einwaagen
| Substanz | Molmasse / g / mol | Masse_soll / g | Masse_ist / g | Reinheit / % | Masse_rein / g | Stoffmenge / mol | Dichte/ g/mL | Konzentration / mol/L | wt % | Volumen /mL | Volumen Gasphase / mL
Substrat | Glycerin | 92.09382 | 2 | 2.033 | 99 | 2.01267 | 0.02185456 | 1.26 | 2.276906 | 0.200585 | 9.598357 | 17.6227
Lösungsmittel | Wasser | 18.02 | 8 | 8.001 | 100 | 8.001 | 0.4440067 | 1 | 46.25861 | 0.7973889
Katalysator | DLMJSFB07 |  | 0.1 | 0.1
RuCu3@Baytubes(Cl)
Flüssigphasenanalytik | [8 empty] | Kohlenstoffbilanz
| Substanz | Molmasse / g/mol | Konzentration / mol/L | Stoffmenge / mol | Ausbeute / % | Selektivität / % | Menge C-Atome /mol |  |  | Stoffmenge C-Atome / mol
| Glycerin | 92.09382 | 1.142 | 0.01096132 |  |  | 0.03288397 |  | Vor Reaktion | 0.06556368
| 1,2 PDO | 76.09 | 0.912 | 0.008753702 | 40.05435 | 80.35905 | 0.02626111 |  | Nach Reaktion | 0.0632621
| 1,3 PDO | 76.09 |  | 0 | 0 | 0 | 0 |  | Bilanz / % | 96.48955
| Ethylengylcol | 62.07 | 0.09 | 0.0008638521 | 3.952732 | 7.930169 | 0.001727704
| Methanol | 32.04 |  | 0 | 0 | 0 | 0
| Ethanol | 46.068 | 0.026 | 0.0002495573 | 1.1419 | 2.290938 | 0.0004991146
| Hydroxyaceton | 74.08 | 0.005 | 4.799179e-05 | 0.2195962 | 0.440565 | 0.0001439754
| Propionsäure | 74.08 |  | 0 | 0 | 0 | 0
| 2-Propanol | 60.1 |  | 0 | 0 | 0 | 0
| n-Propanol | 60.1 | 0.036 | 0.0003455409 | 1.581093 | 3.172068 | 0.001036623
Gasphasenanalytik | Substanz | Molmasse / g / mol | Gasgehalt_Messung 1 / mol% | Gasgehalt_Messung 2 / mol% | Gasgehalt_Messung 2 / mol% | Stoffmenge / mol | Ausbeute / % | Selektivität / % | Menge C-Atome /mol
| Methan | 16.04 | 16.05 | 16.02 | 16.035 | 0.00057774 | 0.8811891 | 1.767886 | 0.00057774
| CO2 | 44.01 | 1.5 | 1.46 | 1.48 | 5.332431e-05 | 0.08133208 | 0.1631725 | 5.332431e-05
| CO | 28.01 |  | 0.03 | 0.015 | 5.404491e-07 | 0.0008243116 | 0.001653776 | 5.404491e-07
| Ethan | 30.07 | 0.78 | 0.77 | 0.775 | 2.79232e-05 | 0.08517887 | 0.1708901 | 5.58464e-05
| Propan | 44.09 | 0.21 | 0.2 | 0.205 | 7.386137e-06 | 0.03379678 | 0.0678048 | 2.215841e-05
| iso-butan | 58.12 |  |  | 0 | 0 | 0 | 0 | 0
Feststoffanalytik | Masse Filter vor der Reaktion / g | Masse Filter nach der Reaktion / g | Masse Kat nach der Reaktion / g | Massendifferenz Kat / g | Massendifferenz Kohlenstoff / g | Stoffmenge Kohlenstoff / mol
|  |  | 0 | -0.1 | -0.095 | -0.007909416

## R3
Allgemeines |  |  | Bedingungen
Versuchsname: | DLV42 |  | Reaktorvolumen / mL | 26.85238 |  | Umsatz / % | 66.65509
Datum: | 2025-08-19 |  | Reaktionstemperatur / °C | 220 |  | Stoffmenge Gas / mol | 0.001413494
|  |  | Reaktionsdruck / bar | 50 |  | Kohlenstoffbilanz / % | 88.65458
Reaktionsgas | H2 |  | Reaktionszeit / h | 20 |  | Produktivität | 11.80046
|  |  | Rührerdrehzahl / rpm | 1000
|  |  | Fülldruck / bar | 30
|  |  | Temperatur bei Gasbagentnahme / °C | 21
|  |  | Druck nach Reaktion / bar | 2
Einwaagen
| Substanz | Molmasse / g / mol | Masse_soll / g | Masse_ist / g | Reinheit / % | Masse_rein / g | Stoffmenge / mol | Dichte/ g/mL | Konzentration / mol/L | wt % | Volumen /mL | Volumen Gasphase / mL
Substrat | Glycerin | 92.09382 | 2 | 1.986 | 99 | 1.96614 | 0.02134932 | 1.26 | 2.231225 | 0.196732 | 9.568429 | 17.28395
Lösungsmittel | Wasser | 18.02 | 8 | 8.008 | 100 | 8.008 | 0.4443951 | 1 | 46.4439 | 0.8012808
Katalysator | DLMJSFB07 |  | 0.1 | 0.1
RuCu3@Baytubes(Cl)
Flüssigphasenanalytik | [8 empty] | Kohlenstoffbilanz
| Substanz | Molmasse / g/mol | Konzentration / mol/L | Stoffmenge / mol | Ausbeute / % | Selektivität / % | Menge C-Atome /mol |  |  | Stoffmenge C-Atome / mol
| Glycerin | 92.09382 | 0.744 | 0.007118911 |  |  | 0.02135673 |  | Vor Reaktion | 0.06404795
| 1,2 PDO | 76.09 | 0.966 | 0.009243102 | 43.29461 | 64.95319 | 0.027729306 |  | Nach Reaktion | 0.05678144
| 1,3 PDO | 76.09 |  | 0 | 0 | 0 | 0 |  | Bilanz / % | 88.65458
| Ethylengylcol | 62.07 | 0.067 | 0.0006410847 | 3.002835 | 4.505035 | 0.001282169
| Methanol | 32.04 |  | 0 | 0 | 0 | 0
| Ethanol | 46.068 | 0.037 | 0.0003540319 | 1.658282 | 2.487855 | 0.0007080637
| Hydroxyaceton | 74.08 | 0.077 | 0.000736769 | 3.451019 | 5.177428 | 0.002210307
| Propionsäure | 74.08 |  | 0 | 0 | 0 | 0
| 2-Propanol | 60.1 |  | 0 | 0 | 0 | 0
| n-Propanol | 60.1 | 0.118 | 0.001129075 | 5.288575 | 7.934241 | 0.003387224
Gasphasenanalytik | Substanz | Molmasse / g / mol | Gasgehalt_Messung 1 / mol% | Gasgehalt_Messung 2 / mol% | Gasgehalt_Messung 2 / mol% | Stoffmenge / mol | Ausbeute / % | Selektivität / % | Menge C-Atome /mol
| Methan | 16.04 | 5.72 | 5.4 | 5.56 | 7.859029e-05 | 0.1227054 | 0.1840901 | 7.859029e-05
| CO2 | 44.01 | 1.21 | 1.19 | 1.2 | 1.696193e-05 | 0.02648318 | 0.03973167 | 1.696193e-05
| CO | 28.01 | 0.67 | 0.68 | 0.675 | 9.541088e-06 | 0.01489679 | 0.02234907 | 9.541088e-06
| Ethan | 30.07 | 0.09 | 0.09 | 0.09 | 1.272145e-06 | 0.003972477 | 0.005959751 | 2.54429e-06
| Propan | 44.09 |  |  | 0 | 0 | 0 | 0 | 0
| iso-butan | 58.12 |  |  | 0 | 0 | 0 | 0 | 0
Feststoffanalytik | Masse Filter vor der Reaktion / g | Masse Filter nach der Reaktion / g | Masse Kat nach der Reaktion / g | Massendifferenz Kat / g | Massendifferenz Kohlenstoff / g | Stoffmenge Kohlenstoff / mol
|  |  | 0 | -0.1 | -0.095 | -0.007909416

## R4
Allgemeines |  |  | Bedingungen
Versuchsname: | DLV42 |  | Reaktorvolumen / mL | 27.99375 |  | Umsatz / % | 68.20631
Datum: | 2025-08-19 |  | Reaktionstemperatur / °C | 220 |  | Stoffmenge Gas / mol | 0.009024477
|  |  | Reaktionsdruck / bar | 50 |  | Kohlenstoffbilanz / % | 91.60077
Reaktionsgas | H2 |  | Reaktionszeit / h | 20 |  | Produktivität | 11.15433
|  |  | Rührerdrehzahl / rpm | 1000
|  |  | Fülldruck / bar | 30
|  |  | Temperatur bei Gasbagentnahme / °C | 21
|  |  | Druck nach Reaktion / bar | 12
Einwaagen
| Substanz | Molmasse / g / mol | Masse_soll / g | Masse_ist / g | Reinheit / % | Masse_rein / g | Stoffmenge / mol | Dichte/ g/mL | Konzentration / mol/L | wt % | Volumen /mL | Volumen Gasphase / mL
Substrat | Glycerin | 92.09382 | 2 | 2.02 | 99 | 1.9998 | 0.02171481 | 1.26 | 2.261455 | 0.1992825 | 9.602143 | 18.39161
Lösungsmittel | Wasser | 18.02 | 8 | 8.015 | 100 | 8.015 | 0.4447836 | 1 | 46.32128 | 0.7987045
Katalysator | DLMJSFB07 |  | 0.1 | 0.101
RuCu3@Baytubes(Cl)
Flüssigphasenanalytik | [8 empty] | Kohlenstoffbilanz
| Substanz | Molmasse / g/mol | Konzentration / mol/L | Stoffmenge / mol | Ausbeute / % | Selektivität / % | Menge C-Atome /mol |  |  | Stoffmenge C-Atome / mol
| Glycerin | 92.09382 | 0.719 | 0.006903941 |  |  | 0.02071182 |  | Vor Reaktion | 0.06514444
| 1,2 PDO | 76.09 | 0.919 | 0.008824369 | 40.63756 | 59.58035 | 0.02647311 |  | Nach Reaktion | 0.05967281
| 1,3 PDO | 76.09 |  | 0 | 0 | 0 | 0 |  | Bilanz / % | 91.60077
| Ethylengylcol | 62.07 | 0.068 | 0.0006529457 | 3.006914 | 4.408557 | 0.001305891
| Methanol | 32.04 |  | 0 | 0 | 0 | 0
| Ethanol | 46.068 | 0.042 | 0.00040329 | 1.857212 | 2.722932 | 0.00080658
| Hydroxyaceton | 74.08 | 0.088 | 0.0008449886 | 3.8913004 | 5.705191 | 0.002534966
| Propionsäure | 74.08 |  | 0 | 0 | 0 | 0
| 2-Propanol | 60.1 |  | 0 | 0 | 0 | 0
| n-Propanol | 60.1 | 0.151 | 0.001449924 | 6.677118 | 9.78959 | 0.004349771
Gasphasenanalytik | Substanz | Molmasse / g / mol | Gasgehalt_Messung 1 / mol% | Gasgehalt_Messung 2 / mol% | Gasgehalt_Messung 2 / mol% | Stoffmenge / mol | Ausbeute / % | Selektivität / % | Menge C-Atome /mol
| Methan | 16.04 | 24.41 | 24.51 | 24.46 | 0.002207387 | 3.388451 | 4.967943 | 0.002207387
| CO2 | 44.01 | 4.13 | 4.09 | 4.11 | 0.000370906 | 0.5693595 | 0.8347607 | 0.000370906
| CO | 28.01 | 0.29 | 0.29 | 0.29 | 2.617098e-05 | 0.04017378 | 0.05890039 | 2.617098e-05
| Ethan | 30.07 | 4.13 | 4.13 | 4.13 | 0.0003727109 | 1.14426 | 1.677646 | 0.0007454218
| Propan | 44.09 | 0.52 | 0.52 | 0.52 | 4.692728e-05 | 0.2161072 | 0.3168435 | 0.0001407818
| iso-butan | 58.12 |  |  | 0 | 0 | 0 | 0 | 0
Feststoffanalytik | Masse Filter vor der Reaktion / g | Masse Filter nach der Reaktion / g | Masse Kat nach der Reaktion / g | Massendifferenz Kat / g | Massendifferenz Kohlenstoff / g | Stoffmenge Kohlenstoff / mol
|  |  | 0 | -0.101 | -0.09595 | -0.007988511

## R10
Allgemeines |  |  | Bedingungen
Versuchsname: | DLV42 |  | Reaktorvolumen / mL | 28.94316 |  | Umsatz / % | 59.73504
Datum: | 2025-08-19 |  | Reaktionstemperatur / °C | 220 |  | Stoffmenge Gas / mol | 0.003954132
|  |  | Reaktionsdruck / bar | 50 |  | Kohlenstoffbilanz / % | 91.32592
Reaktionsgas | H2 |  | Reaktionszeit / h | 20 |  | Produktivität | 11.20058
|  |  | Rührerdrehzahl / rpm | 1000
|  |  | Fülldruck / bar | 30
|  |  | Temperatur bei Gasbagentnahme / °C | 21
|  |  | Druck nach Reaktion / bar | 5
Einwaagen
| Substanz | Molmasse / g / mol | Masse_soll / g | Masse_ist / g | Reinheit / % | Masse_rein / g | Stoffmenge / mol | Dichte/ g/mL | Konzentration / mol/L | wt % | Volumen /mL | Volumen Gasphase / mL
Substrat | Glycerin | 92.09382 | 2 | 2.03 | 99 | 2.0097 | 0.02182231 | 1.26 | 2.272447 | 0.2002092 | 9.603 | 19.34016
Lösungsmittel | Wasser | 18.02 | 8 | 8.008 | 100 | 8.008 | 0.4443951 | 1 | 46.2767 | 0.7977685
Katalysator | DLMJSFB07 |  | 0.1 | 0.103
RuCu3@Baytubes(Cl)
Flüssigphasenanalytik | [8 empty] | Kohlenstoffbilanz
| Substanz | Molmasse / g/mol | Konzentration / mol/L | Stoffmenge / mol | Ausbeute / % | Selektivität / % | Menge C-Atome /mol |  |  | Stoffmenge C-Atome / mol
| Glycerin | 92.09382 | 0.915 | 0.008786745 |  |  | 0.026360235 |  | Vor Reaktion | 0.06546693
| 1,2 PDO | 76.09 | 0.941 | 0.009036423 | 41.4091 | 69.32129 | 0.027109269 |  | Nach Reaktion | 0.059788278
| 1,3 PDO | 76.09 |  | 0 | 0 | 0 | 0 |  | Bilanz / % | 91.32592
| Ethylengylcol | 62.07 | 0.053 | 0.000508959 | 2.332287 | 3.904387 | 0.001017918
| Methanol | 32.04 |  | 0 | 0 | 0 | 0
| Ethanol | 46.068 | 0.033 | 0.000316899 | 1.452179 | 2.431034 | 0.000633798
| Hydroxyaceton | 74.08 | 0.059 | 0.000566577 | 2.59632 | 4.346393 | 0.001699731
| Propionsäure | 74.08 |  | 0 | 0 | 0 | 0
| 2-Propanol | 60.1 |  | 0 | 0 | 0 | 0
| n-Propanol | 60.1 | 0.103 | 0.000989109 | 4.532558 | 7.587772 | 0.002967327
Gasphasenanalytik | Substanz | Molmasse / g / mol | Gasgehalt_Messung 1 / mol% | Gasgehalt_Messung 2 / mol% | Gasgehalt_Messung 2 / mol% | Stoffmenge / mol | Ausbeute / % | Selektivität / % | Menge C-Atome /mol
| Methan | 16.04 |  |  | 0 | 0 | 0 | 0 | 0
| CO2 | 44.01 |  |  | 0 | 0 | 0 | 0 | 0
| CO | 28.01 |  |  | 0 | 0 | 0 | 0 | 0
| Ethan | 30.07 |  |  | 0 | 0 | 0 | 0 | 0
| Propan | 44.09 |  |  | 0 | 0 | 0 | 0 | 0
| iso-butan | 58.12 |  |  | 0 | 0 | 0 | 0 | 0
Feststoffanalytik | Masse Filter vor der Reaktion / g | Masse Filter nach der Reaktion / g | Masse Kat nach der Reaktion / g | Massendifferenz Kat / g | Massendifferenz Kohlenstoff / g | Stoffmenge Kohlenstoff / mol
|  |  | 0 | -0.103 | -0.09785 | -0.008146699

## Reaktorvolumina
Berechnung Reaktorvolumen |  |  |  |  | Periferie
| Reaktorvolumenmessung 1 / mL | Reaktorvolumenmessung 2 / mL | Reaktorvolumenmessung 3 / mL |  | L Ventil / cm | L Berstscheibe / cm | L Manometer / cm | L 2. Berstscheibe / cm | Gesamtlänge Rohre / cm | Volumen Rohre / mL | Gesamtvolumen Reaktor / mL
R1 | 24 | 23 | 23 | 23.33333 | 19.5 | 16.5 | 11 | 8 | 55 | 3.887721 | 27.22105
R2 | 22 | 25 | 23 | 23.33333 | 19.5 | 16.5 | 10 | 8 | 54 | 3.817035 | 27.15037
R3 | 23 | 23 | 23 | 23 | 19 | 16.5 | 11 | 8 | 54.5 | 3.852378 | 26.85238
R4 | 23 | 24 | 25 | 24 | 21 | 16.5 | 11 | 8 | 56.5 | 3.99375 | 27.99375
R5 |  |  |  | 0 |  |  |  |  | 0 | 0 | 0
R6 |  |  |  | 0 |  |  |  |  | 0 | 0 | 0
R7 | 24 | 26 | 25 | 25 | 21 | 16.5 | 11 | 8.5 | 57 | 4.029093 | 29.02909
R8 | 24 | 25 | 23 | 24 | 20 | 17 | 11 | 10.5 | 58.5 | 4.135121 | 28.13512
R9 | 25 | 26 | 25 | 25.33333 | 21 | 16.5 | 11 | 8 | 56.5 | 3.99375 | 29.32708
R10 | 25 | 25 | 24 | 24.66667 | 21 | 18 | 12 | 9.5 | 60.5 | 4.276493 | 28.94316