## R1
Allgemeines |  |  | Bedingungen
Versuchsname: | DLV43 |  | Reaktorvolumen / mL | 27.22105 |  | Umsatz / % | 67.16569
Datum: | 2025-08-21 |  | Reaktionstemperatur / °C | 220 |  | Stoffmenge Gas / mol | 0.005046195
|  |  | Reaktionsdruck / bar | 50 |  | Kohlenstoffbilanz / % | 93.30619
Reaktionsgas | H2 |  | Reaktionszeit / h | 20 |  | Produktivität | 12.73342
|  |  | Rührerdrehzahl / rpm | 1000
|  |  | Fülldruck / bar | 30
|  |  | Temperatur bei Gasbagentnahme / °C | 21
|  |  | Druck nach Reaktion / bar | 7
Einwaagen
| Substanz | Molmasse / g / mol | Masse_soll / g | Masse_ist / g | Reinheit / % | Masse_rein / g | Stoffmenge / mol | Dichte/ g/mL | Konzentration / mol/L | wt % | Volumen /mL | Volumen Gasphase / mL
Substrat | Glycerin | 92.09382 | 2 | 2.019 | 99 | 1.99881 | 0.02170406 | 1.26 | 2.262877 | 0.1994024 | 9.591357 | 17.6297
Lösungsmittel | Wasser | 18.02 | 8 | 8.005 | 100 | 8.005 | 0.4442286 | 1 | 46.31551 | 0.7985834
Katalysator | DLMJSFB08 |  | 0.1 | 0.097
RuCu3@Baytubes (AcO)
Flüssigphasenanalytik | [8 empty] | Kohlenstoffbilanz
| Substanz | Molmasse / g/mol | Konzentration / mol/L | Stoffmenge / mol | Ausbeute / % | Selektivität / % | Menge C-Atome /mol |  |  | Stoffmenge C-Atome / mol
| Glycerin | 92.09382 | 0.743 | 0.007126378 |  |  | 0.02137914 |  | Vor Reaktion | 0.06511219
| 1,2 PDO | 76.09 | 1.117 | 0.01071355 | 49.36194 | 73.49279 | 0.03214064 |  | Nach Reaktion | 0.0607537
| 1,3 PDO | 76.09 |  | 0 | 0 | 0 | 0 |  | Bilanz / % | 93.30619
| Ethylengylcol | 62.07 | 0.095 | 0.0009111789 | 4.198195 | 6.250505 | 0.001822358
| Methanol | 32.04 |  | 0 | 0 | 0 | 0
| Ethanol | 46.068 | 0.036 | 0.0003452889 | 1.590895 | 2.368613 | 0.0006905777
| Hydroxyaceton | 74.08 | 0.052 | 0.0004987506 | 2.29796 | 3.421329 | 0.001496252
| Propionsäure | 74.08 |  | 0 | 0 | 0 | 0
| 2-Propanol | 60.1 |  | 0 | 0 | 0 | 0
| n-Propanol | 60.1 | 0.044 | 0.0004220197 | 1.944427 | 2.894971 | 0.001266059
Gasphasenanalytik | Substanz | Molmasse / g / mol | Gasgehalt_Messung 1 / mol% | Gasgehalt_Messung 2 / mol% | Gasgehalt_Messung 2 / mol% | Stoffmenge / mol | Ausbeute / % | Selektivität / % | Menge C-Atome /mol
| Methan | 16.04 | 30.29 | 31.26 | 30.775 | 0.001552966 | 2.385063 | 3.551013 | 0.001552966
| CO2 | 44.01 | 3.6 | 3.78 | 3.69 | 0.0001862046 | 0.285975 | 0.4257754 | 0.0001862046
| CO | 28.01 | 0.1 | 0.1 | 0.1 | 5.046195e-06 | 0.007750001 | 0.01153863 | 5.046195e-06
| Ethan | 30.07 | 1.54 | 1.57 | 1.555 | 7.846833e-05 | 0.241025 | 0.3588514 | 0.0001569367
| Propan | 44.09 | 0.38 | 0.38 | 0.38 | 1.917554e-05 | 0.08835001 | 0.1315404 | 5.752662e-05
| iso-butan | 58.12 |  |  | 0 | 0 | 0 | 0 | 0
Feststoffanalytik | Masse Filter vor der Reaktion / g | Masse Filter nach der Reaktion / g | Masse Kat nach der Reaktion / g | Massendifferenz Kat / g | Massendifferenz Kohlenstoff / g | Stoffmenge Kohlenstoff / mol
|  |  | 0 | -0.097 | -0.09215 | -0.007672134

## R3
Allgemeines |  |  | Bedingungen
Versuchsname: | DLV43 |  | Reaktorvolumen / mL | 26.85238 |  | Umsatz / % | 82.61675
Datum: | 2025-08-21 |  | Reaktionstemperatur / °C | 220 |  | Stoffmenge Gas / mol | 0
|  |  | Reaktionsdruck / bar | 50 |  | Kohlenstoffbilanz / % | 76.35523
Reaktionsgas | H2 |  | Reaktionszeit / h | 20 |  | Produktivität | 9.464346
|  |  | Rührerdrehzahl / rpm | 1000
|  |  | Fülldruck / bar | 30
|  |  | Temperatur bei Gasbagentnahme / °C | 21
Druck nach Reaktion / bar
Einwaagen
| Substanz | Molmasse / g / mol | Masse_soll / g | Masse_ist / g | Reinheit / % | Masse_rein / g | Stoffmenge / mol | Dichte/ g/mL | Konzentration / mol/L | wt % | Volumen /mL | Volumen Gasphase / mL
Substrat | Glycerin | 92.09382 | 2 | 1.989 | 99 | 1.96911 | 0.02138157 | 1.26 | 2.237786 | 0.1972858 | 9.554786 | 17.29759
Lösungsmittel | Wasser | 18.02 | 8 | 7.992 | 100 | 7.992 | 0.4435072 | 1 | 46.41729 | 0.8007214
Katalysator | DLMJSFB08 |  | 0.1 | 0.098
RuCu3@Baytubes (AcO)
Flüssigphasenanalytik | [8 empty] | Kohlenstoffbilanz
| Substanz | Molmasse / g/mol | Konzentration / mol/L | Stoffmenge / mol | Ausbeute / % | Selektivität / % | Menge C-Atome /mol |  |  | Stoffmenge C-Atome / mol
| Glycerin | 92.09382 | 0.389 | 0.003716812 |  |  | 0.01115043 |  | Vor Reaktion | 0.0641447
| 1,2 PDO | 76.09 | 0.842 | 0.00804513 | 37.62648 | 45.5434 | 0.02413539 |  | Nach Reaktion | 0.04897783
| 1,3 PDO | 76.09 |  | 0 | 0 | 0 | 0 |  | Bilanz / % | 76.35523
| Ethylengylcol | 62.07 | 0.076 | 0.0007261637 | 3.396214 | 4.110806 | 0.001452327
| Methanol | 32.04 |  | 0 | 0 | 0 | 0
| Ethanol | 46.068 | 0.096 | 0.0009172594 | 4.289955 | 5.192597 | 0.001834519
| Hydroxyaceton | 74.08 | 0.18 | 0.001719861 | 8.043665 | 9.736119 | 0.005159584
| Propionsäure | 74.08 |  | 0 | 0 | 0 | 0
| 2-Propanol | 60.1 |  | 0 | 0 | 0 | 0
| n-Propanol | 60.1 | 0.183 | 0.001748526 | 8.177726 | 9.898388 | 0.005245577
Gasphasenanalytik | Substanz | Molmasse / g / mol | Gasgehalt_Messung 1 / mol% | Gasgehalt_Messung 2 / mol% | Gasgehalt_Messung 2 / mol% | Stoffmenge / mol | Ausbeute / % | Selektivität / % | Menge C-Atome /mol
| Methan | 16.04 |  |  | 0 | 0 | 0 | 0 | 0
| CO2 | 44.01 |  |  | 0 | 0 | 0 | 0 | 0
| CO | 28.01 |  |  | 0 | 0 | 0 | 0 | 0
| Ethan | 30.07 |  |  | 0 | 0 | 0 | 0 | 0
| Propan | 44.09 |  |  | 0 | 0 | 0 | 0 | 0
| iso-butan | 58.12 |  |  | 0 | 0 | 0 | 0 | 0
Feststoffanalytik | Masse Filter vor der Reaktion / g | Masse Filter nach der Reaktion / g | Masse Kat nach der Reaktion / g | Massendifferenz Kat / g | Massendifferenz Kohlenstoff / g | Stoffmenge Kohlenstoff / mol
|  |  | 0 | -0.098 | -0.0931 | -0.007751228

## R4
Allgemeines |  |  | Bedingungen
Versuchsname: | DLV43 |  | Reaktorvolumen / mL | 27.99375 |  | Umsatz / % | 78.98983
Datum: | 2025-08-21 |  | Reaktionstemperatur / °C | 220 |  | Stoffmenge Gas / mol | 0
|  |  | Reaktionsdruck / bar | 50 |  | Kohlenstoffbilanz / % | 79.04453
Reaktionsgas | H2 |  | Reaktionszeit / h | 20 |  | Produktivität | 9.470067
|  |  | Rührerdrehzahl / rpm | 1000
|  |  | Fülldruck / bar | 30
|  |  | Temperatur bei Gasbagentnahme / °C | 21
Druck nach Reaktion / bar
Einwaagen
| Substanz | Molmasse / g / mol | Masse_soll / g | Masse_ist / g | Reinheit / % | Masse_rein / g | Stoffmenge / mol | Dichte/ g/mL | Konzentration / mol/L | wt % | Volumen /mL | Volumen Gasphase / mL
Substrat | Glycerin | 92.09382 | 2 | 2.044 | 99 | 2.02356 | 0.02197281 | 1.26 | 2.275089 | 0.2004319 | 9.658 | 18.33575
Lösungsmittel | Wasser | 18.02 | 8 | 8.052 | 100 | 8.052 | 0.4468368 | 1 | 46.26598 | 0.7975436
Katalysator | DLMJSFB08 |  | 0.1 | 0.097
RuCu3@Baytubes (AcO)
Flüssigphasenanalytik | [8 empty] | Kohlenstoffbilanz
| Substanz | Molmasse / g/mol | Konzentration / mol/L | Stoffmenge / mol | Ausbeute / % | Selektivität / % | Menge C-Atome /mol |  |  | Stoffmenge C-Atome / mol
| Glycerin | 92.09382 | 0.478 | 0.004616524 |  |  | 0.013849572 |  | Vor Reaktion | 0.06591843
| 1,2 PDO | 76.09 | 0.825 | 0.00796785 | 36.26232 | 45.90758 | 0.02390355 |  | Nach Reaktion | 0.05210491
| 1,3 PDO | 76.09 |  | 0 | 0 | 0 | 0 |  | Bilanz / % | 79.04453
| Ethylengylcol | 62.07 | 0.071 | 0.000685718 | 3.120757 | 3.950834 | 0.001371436
| Methanol | 32.04 |  | 0 | 0 | 0 | 0
| Ethanol | 46.068 | 0.105 | 0.00101409 | 4.615204 | 5.842782 | 0.00202818
| Hydroxyaceton | 74.08 | 0.189 | 0.001825362 | 8.307367 | 10.51701 | 0.005476086
| Propionsäure | 74.08 |  | 0 | 0 | 0 | 0
| 2-Propanol | 60.1 |  | 0 | 0 | 0 | 0
| n-Propanol | 60.1 | 0.189 | 0.001825362 | 8.307367 | 10.51701 | 0.005476086
Gasphasenanalytik | Substanz | Molmasse / g / mol | Gasgehalt_Messung 1 / mol% | Gasgehalt_Messung 2 / mol% | Gasgehalt_Messung 2 / mol% | Stoffmenge / mol | Ausbeute / % | Selektivität / % | Menge C-Atome /mol
| Methan | 16.04 |  |  | 0 | 0 | 0 | 0 | 0
| CO2 | 44.01 |  |  | 0 | 0 | 0 | 0 | 0
| CO | 28.01 |  |  | 0 | 0 | 0 | 0 | 0
| Ethan | 30.07 |  |  | 0 | 0 | 0 | 0 | 0
| Propan | 44.09 |  |  | 0 | 0 | 0 | 0 | 0
| iso-butan | 58.12 |  |  | 0 | 0 | 0 | 0 | 0
Feststoffanalytik | Masse Filter vor der Reaktion / g | Masse Filter nach der Reaktion / g | Masse Kat nach der Reaktion / g | Massendifferenz Kat / g | Massendifferenz Kohlenstoff / g | Stoffmenge Kohlenstoff / mol
|  |  | 0 | -0.097 | -0.09215 | -0.007672134

## R10
Allgemeines |  |  | Bedingungen
Versuchsname: | DLV43 |  | Reaktorvolumen / mL | 28.94316 |  | Umsatz / % | 76.66579
Datum: | 2025-08-21 |  | Reaktionstemperatur / °C | 220 |  | Stoffmenge Gas / mol | 0
|  |  | Reaktionsdruck / bar | 50 |  | Kohlenstoffbilanz / % | 80.64942
Reaktionsgas | H2 |  | Reaktionszeit / h | 20 |  | Produktivität | 9.377935
|  |  | Rührerdrehzahl / rpm | 1000
|  |  | Fülldruck / bar | 30
|  |  | Temperatur bei Gasbagentnahme / °C | 21
Druck nach Reaktion / bar
Einwaagen
| Substanz | Molmasse / g / mol | Masse_soll / g | Masse_ist / g | Reinheit / % | Masse_rein / g | Stoffmenge / mol | Dichte/ g/mL | Konzentration / mol/L | wt % | Volumen /mL | Volumen Gasphase / mL
Substrat | Glycerin | 92.09382 | 2 | 2.014 | 99 | 1.99386 | 0.02165031 | 1.26 | 2.254201 | 0.1986708 | 9.604429 | 19.33873
Lösungsmittel | Wasser | 18.02 | 8 | 8.022 | 100 | 8.022 | 0.445172 | 1 | 46.3507 | 0.7993224
Katalysator | DLMJSFB08 |  | 0.1 | 0.098
RuCu3@Baytubes (AcO)
Flüssigphasenanalytik | [8 empty] | Kohlenstoffbilanz
| Substanz | Molmasse / g/mol | Konzentration / mol/L | Stoffmenge / mol | Ausbeute / % | Selektivität / % | Menge C-Atome /mol |  |  | Stoffmenge C-Atome / mol
| Glycerin | 92.09382 | 0.526 | 0.005051929 |  |  | 0.01515579 |  | Vor Reaktion | 0.06495094
| 1,2 PDO | 76.09 | 0.83 | 0.007971676 | 36.82014 | 48.02682 | 0.02391503 |  | Nach Reaktion | 0.05238255
| 1,3 PDO | 76.09 |  | 0 | 0 | 0 | 0 |  | Bilanz / % | 80.64942
| Ethylengylcol | 62.07 | 0.074 | 0.0007107277 | 3.28276 | 4.281909 | 0.001421455
| Methanol | 32.04 |  | 0 | 0 | 0 | 0
| Ethanol | 46.068 | 0.097 | 0.0009316296 | 4.303077 | 5.612773 | 0.001863259
| Hydroxyaceton | 74.08 | 0.191 | 0.001834446 | 8.473069 | 11.05196 | 0.005503338
| Propionsäure | 74.08 |  | 0 | 0 | 0 | 0
| 2-Propanol | 60.1 |  | 0 | 0 | 0 | 0
| n-Propanol | 60.1 | 0.157 | 0.001507895 | 6.964774 | 9.084591 | 0.004523686
Gasphasenanalytik | Substanz | Molmasse / g / mol | Gasgehalt_Messung 1 / mol% | Gasgehalt_Messung 2 / mol% | Gasgehalt_Messung 2 / mol% | Stoffmenge / mol | Ausbeute / % | Selektivität / % | Menge C-Atome /mol
| Methan | 16.04 |  |  | 0 | 0 | 0 | 0 | 0
| CO2 | 44.01 |  |  | 0 | 0 | 0 | 0 | 0
| CO | 28.01 |  |  | 0 | 0 | 0 | 0 | 0
| Ethan | 30.07 |  |  | 0 | 0 | 0 | 0 | 0
| Propan | 44.09 |  |  | 0 | 0 | 0 | 0 | 0
| iso-butan | 58.12 |  |  | 0 | 0 | 0 | 0 | 0
Feststoffanalytik | Masse Filter vor der Reaktion / g | Masse Filter nach der Reaktion / g | Masse Kat nach der Reaktion / g | Massendifferenz Kat / g | Massendifferenz Kohlenstoff / g | Stoffmenge Kohlenstoff / mol
|  |  | 0 | -0.098 | -0.0931 | -0.007751228

## Reaktorvolumina
Berechnung Reaktorvolumen |  |  |  |  | Periferie
| Reaktorvolumenmessung 1 / mL | Reaktorvolumenmessung 2 / mL | Reaktorvolumenmessung 3 / mL |  | L Ventil / cm | L Berstscheibe / cm | L Manometer / cm | L 2. Berstscheibe / cm | Gesamtlänge Rohre / cm | Volumen Rohre / mL | Gesamtvolumen Reaktor / mL
R1 | 24 | 23 | 23 | 23.33333 | 19.5 | 16.5 | 11 | 8 | 55 | 3.887721 | 27.22105
R2 | 22 | 25 | 23 | 23.33333 | 19.5 | 16.5 | 10 | 8 | 54 | 3.817035 | 27.15037
R3 | 23 | 23 | 23 | 23 | 19 | 16.5 | 11 | 8 | 54.5 | 3.852378 | 26.85238
R4 | 23 | 24 | 25 | 24 | 21 | 16.5 | 11 | 8 | 56.5 | 3.99375 | 27.99375
R5 |  |  |  | 0 |  |  |  |  | 0 | 0 | 0
R6 |  |  |  | 0 |  |  |  |  | 0 | 0 | 0
R7 | 24 | 26 | 25 | 25 | 21 | 16.5 | 11 | 8.5 | 57 | 4.029093 | 29.02909
R8 | 24 | 25 | 23 | 24 | 20 | 17 | 11 | 10.5 | 58.5 | 4.135121 | 28.13512
R9 | 25 | 26 | 25 | 25.33333 | 21 | 16.5 | 11 | 8 | 56.5 | 3.99375 | 29.32708
R10 | 25 | 25 | 24 | 24.66667 | 21 | 18 | 12 | 9.5 | 60.5 | 4.276493 | 28.94316