## R1
Allgemeines |  |  | Bedingungen
Versuchsname: | DLV45 |  | Reaktorvolumen / mL | 27.22105 |  | Umsatz / % | 28.79321
Datum: | 2025-09-02 |  | Reaktionstemperatur / °C | 220 |  | Stoffmenge Gas / mol | 0.01157773
|  |  | Reaktionsdruck / bar | 50 |  | Kohlenstoffbilanz / % | 101.6461
Reaktionsgas | H2 |  | Reaktionszeit / h | 20 |  | Produktivität | 8.673412
|  |  | Rührerdrehzahl / rpm | 1000
|  |  | Fülldruck / bar | 30
|  |  | Temperatur bei Gasbagentnahme / °C | 20
|  |  | Druck nach Reaktion / bar | 16
Einwaagen
| Substanz | Molmasse / g / mol | Masse_soll / g | Masse_ist / g | Reinheit / % | Masse_rein / g | Stoffmenge / mol | Dichte/ g/mL | Konzentration / mol/L | wt % | Volumen /mL | Volumen Gasphase / mL
Substrat | Glycerin | 92.09382 | 2 | 2.021 | 99 | 2.00079 | 0.02172556 | 1.26 | 2.266638 | 0.1997195 | 9.584929 | 17.63613
Lösungsmittel | Wasser | 18.02 | 8 | 7.997 | 100 | 7.997 | 0.4437847 | 1 | 46.30026 | 0.7982631
Katalysator | DLMJSFB09 |  | 0.1 | 0.099
RuCu3@Baytubes (acac)
Flüssigphasenanalytik | [8 empty] | Kohlenstoffbilanz
| Substanz | Molmasse / g/mol | Konzentration / mol/L | Stoffmenge / mol | Ausbeute / % | Selektivität / % | Menge C-Atome /mol |  |  | Stoffmenge C-Atome / mol
| Glycerin | 92.09382 | 1.614 | 0.01547007 |  |  | 0.04641022 |  | Vor Reaktion | 0.06517669
| 1,2 PDO | 76.09 | 0.624 | 0.005980995 | 27.52976 | 95.61198 | 0.01794299 |  | Nach Reaktion | 0.06624957
| 1,3 PDO | 76.09 |  | 0 | 0 | 0 | 0 |  | Bilanz / % | 101.6461
| Ethylengylcol | 62.07 | 0.032 | 0.0003067177 | 1.411783 | 4.903179 | 0.0006134354
| Methanol | 32.04 |  | 0 | 0 | 0 | 0
| Ethanol | 46.068 |  | 0 | 0 | 0 | 0
| Hydroxyaceton | 74.08 | 0.005 | 4.792464e-05 | 0.220591 | 0.7661217 | 0.0001437739
| Propionsäure | 74.08 |  | 0 | 0 | 0 | 0
| 2-Propanol | 60.1 |  | 0 | 0 | 0 | 0
| n-Propanol | 60.1 | 0.028 | 0.000268378 | 1.23531 | 4.290281 | 0.000805134
Gasphasenanalytik | Substanz | Molmasse / g / mol | Gasgehalt_Messung 1 / mol% | Gasgehalt_Messung 2 / mol% | Gasgehalt_Messung 2 / mol% | Stoffmenge / mol | Ausbeute / % | Selektivität / % | Menge C-Atome /mol
| Methan | 16.04 | 1.93 | 1.92 | 1.925 | 0.0002228712 | 0.3419493 | 1.187604 | 0.0002228712
| CO2 | 44.01 | 0.49 | 0.5 | 0.495 | 5.730974e-05 | 0.08792982 | 0.3053838 | 5.730974e-05
| CO | 28.01 |  |  | 0 | 0 | 0 | 0 | 0
| Ethan | 30.07 | 0.09 | 0.09 | 0.09 | 1.041995e-05 | 0.03197448 | 0.1110487 | 2.083991e-05
| Propan | 44.09 | 0.1 | 0.09 | 0.095 | 1.099884e-05 | 0.05062626 | 0.1758271 | 3.299652e-05
| iso-butan | 58.12 |  |  | 0 | 0 | 0 | 0 | 0
Feststoffanalytik | Masse Filter vor der Reaktion / g | Masse Filter nach der Reaktion / g | Masse Kat nach der Reaktion / g | Massendifferenz Kat / g | Massendifferenz Kohlenstoff / g | Stoffmenge Kohlenstoff / mol
|  |  | 0 | -0.099 | -0.09405 | -0.007830322

## R3
Allgemeines |  |  | Bedingungen
Versuchsname: | DLV45 |  | Reaktorvolumen / mL | 26.85238 |  | Umsatz / % | 55.64779
Datum: | 2025-09-02 |  | Reaktionstemperatur / °C | 220 |  | Stoffmenge Gas / mol | 0.005665246
|  |  | Reaktionsdruck / bar | 50 |  | Kohlenstoffbilanz / % | 96.81755
Reaktionsgas | H2 |  | Reaktionszeit / h | 20 |  | Produktivität | 12.94576
|  |  | Rührerdrehzahl / rpm | 1000
|  |  | Fülldruck / bar | 30
|  |  | Temperatur bei Gasbagentnahme / °C | 20
|  |  | Druck nach Reaktion / bar | 8
Einwaagen
| Substanz | Molmasse / g / mol | Masse_soll / g | Masse_ist / g | Reinheit / % | Masse_rein / g | Stoffmenge / mol | Dichte/ g/mL | Konzentration / mol/L | wt % | Volumen /mL | Volumen Gasphase / mL
Substrat | Glycerin | 92.09382 | 2 | 2.012 | 99 | 1.99188 | 0.02162881 | 1.26 | 2.254679 | 0.1987111 | 9.592857 | 17.25952
Lösungsmittel | Wasser | 18.02 | 8 | 8.012 | 100 | 8.012 | 0.4446171 | 1 | 46.34877 | 0.7992817
Katalysator | DLMJSFB09 |  | 0.1 | 0.1
RuCu3@Baytubes (acac)
Flüssigphasenanalytik | [8 empty] | Kohlenstoffbilanz
| Substanz | Molmasse / g/mol | Konzentration / mol/L | Stoffmenge / mol | Ausbeute / % | Selektivität / % | Menge C-Atome /mol |  |  | Stoffmenge C-Atome / mol
| Glycerin | 92.09382 | 1 | 0.009592857 |  |  | 0.02877857 |  | Vor Reaktion | 0.06488644
| 1,2 PDO | 76.09 | 0.94 | 0.009017286 | 41.69108 | 74.91957 | 0.02705186 |  | Nach Reaktion | 0.06282146
| 1,3 PDO | 76.09 |  | 0 | 0 | 0 | 0 |  | Bilanz / % | 96.81755
| Ethylengylcol | 62.07 | 0.042 | 0.0004029 | 1.862793 | 3.34747 | 0.0008058
| Methanol | 32.04 |  | 0 | 0 | 0 | 0
| Ethanol | 46.068 | 0.019 | 0.0001822643 | 0.842692 | 1.514332 | 0.0003645286
| Hydroxyaceton | 74.08 | 0.054 | 0.0005180143 | 2.395019 | 4.30389 | 0.001554043
| Propionsäure | 74.08 |  | 0 | 0 | 0 | 0
| 2-Propanol | 60.1 |  | 0 | 0 | 0 | 0
| n-Propanol | 60.1 | 0.14 | 0.001343 | 6.20931 | 11.15823 | 0.004029
Gasphasenanalytik | Substanz | Molmasse / g / mol | Gasgehalt_Messung 1 / mol% | Gasgehalt_Messung 2 / mol% | Gasgehalt_Messung 2 / mol% | Stoffmenge / mol | Ausbeute / % | Selektivität / % | Menge C-Atome /mol
| Methan | 16.04 | 0.78 | 3.97 | 2.375 | 0.0001345496 | 0.2073617 | 0.3726324 | 0.0001345496
| CO2 | 44.01 | 0.19 | 1.79 | 0.99 | 5.608594e-05 | 0.08643707 | 0.1553289 | 5.608594e-05
| CO | 28.01 |  | 0.23 | 0.115 | 6.515033e-06 | 0.01004067 | 0.01804325 | 6.515033e-06
| Ethan | 30.07 | 0.03 | 0.34 | 0.185 | 1.048071e-05 | 0.03230477 | 0.0580522 | 2.096141e-05
| Propan | 44.09 | 0.03 | 0.2 | 0.115 | 6.515033e-06 | 0.03012201 | 0.05412976 | 1.95451e-05
| iso-butan | 58.12 |  |  | 0 | 0 | 0 | 0 | 0
Feststoffanalytik | Masse Filter vor der Reaktion / g | Masse Filter nach der Reaktion / g | Masse Kat nach der Reaktion / g | Massendifferenz Kat / g | Massendifferenz Kohlenstoff / g | Stoffmenge Kohlenstoff / mol
|  |  | 0 | -0.1 | -0.095 | -0.007909416

## R4
Allgemeines |  |  | Bedingungen
Versuchsname: | DLV45 |  | Reaktorvolumen / mL | 27.99375 |  | Umsatz / % | 45.76816
Datum: | 2025-09-02 |  | Reaktionstemperatur / °C | 220 |  | Stoffmenge Gas / mol | 0.007524247
|  |  | Reaktionsdruck / bar | 50 |  | Kohlenstoffbilanz / % | 99.20672
Reaktionsgas | H2 |  | Reaktionszeit / h | 20 |  | Produktivität | 11.35274
|  |  | Rührerdrehzahl / rpm | 1000
|  |  | Fülldruck / bar | 30
|  |  | Temperatur bei Gasbagentnahme / °C | 20
|  |  | Druck nach Reaktion / bar | 10
Einwaagen
| Substanz | Molmasse / g / mol | Masse_soll / g | Masse_ist / g | Reinheit / % | Masse_rein / g | Stoffmenge / mol | Dichte/ g/mL | Konzentration / mol/L | wt % | Volumen /mL | Volumen Gasphase / mL
Substrat | Glycerin | 92.09382 | 2 | 2.052 | 99 | 2.03148 | 0.02205881 | 1.26 | 2.284636 | 0.2012363 | 9.655286 | 18.33846
Lösungsmittel | Wasser | 18.02 | 8 | 8.043 | 100 | 8.043 | 0.4463374 | 1 | 46.22726 | 0.7967311
Katalysator | DLMJSFB09 |  | 0.1 | 0.1
RuCu3@Baytubes (acac)
Flüssigphasenanalytik | [8 empty] | Kohlenstoffbilanz
| Substanz | Molmasse / g/mol | Konzentration / mol/L | Stoffmenge / mol | Ausbeute / % | Selektivität / % | Menge C-Atome /mol |  |  | Stoffmenge C-Atome / mol
| Glycerin | 92.09382 | 1.239 | 0.011962899 |  |  | 0.035888697 |  | Vor Reaktion | 0.06617643
| 1,2 PDO | 76.09 | 0.819 | 0.007907679 | 35.84817 | 78.32557 | 0.023723037 |  | Nach Reaktion | 0.06565147
| 1,3 PDO | 76.09 |  | 0 | 0 | 0 | 0 |  | Bilanz / % | 99.20672
| Ethylengylcol | 62.07 | 0.047 | 0.0004537984 | 2.057221 | 4.494874 | 0.0009075969
| Methanol | 32.04 |  | 0 | 0 | 0 | 0
| Ethanol | 46.068 | 0.014 | 0.000135174 | 0.6127892 | 1.338899 | 0.000270348
| Hydroxyaceton | 74.08 | 0.037 | 0.0003572456 | 1.619514 | 3.538518 | 0.001071737
| Propionsäure | 74.08 |  | 0 | 0 | 0 | 0
| 2-Propanol | 60.1 |  | 0 | 0 | 0 | 0
| n-Propanol | 60.1 | 0.116 | 0.001120013 | 5.077396 | 11.09373 | 0.003360039
Gasphasenanalytik | Substanz | Molmasse / g / mol | Gasgehalt_Messung 1 / mol% | Gasgehalt_Messung 2 / mol% | Gasgehalt_Messung 2 / mol% | Stoffmenge / mol | Ausbeute / % | Selektivität / % | Menge C-Atome /mol
| Methan | 16.04 | 3.19 | 3.23 | 3.21 | 0.0002415283 | 0.3649764 | 0.7974461 | 0.0002415283
| CO2 | 44.01 | 1.27 | 1.3 | 1.285 | 9.668657e-05 | 0.1461042 | 0.3192269 | 9.668657e-05
| CO | 28.01 | 0.12 | 0.12 | 0.12 | 9.029096e-06 | 0.01364398 | 0.02981107 | 9.029096e-06
| Ethan | 30.07 | 0.26 | 0.27 | 0.265 | 1.993925e-05 | 0.0602609 | 0.1316656 | 3.987851e-05
| Propan | 44.09 | 0.19 | 0.19 | 0.19 | 1.429607e-05 | 0.06480889 | 0.1416026 | 4.288821e-05
| iso-butan | 58.12 |  |  | 0 | 0 | 0 | 0 | 0
Feststoffanalytik | Masse Filter vor der Reaktion / g | Masse Filter nach der Reaktion / g | Masse Kat nach der Reaktion / g | Massendifferenz Kat / g | Massendifferenz Kohlenstoff / g | Stoffmenge Kohlenstoff / mol
|  |  | 0 | -0.1 | -0.095 | -0.007909416

## R10
Allgemeines |  |  | Bedingungen
Versuchsname: | DLV45 |  | Reaktorvolumen / mL | 28.94316 |  | Umsatz / % | 50.46286
Datum: | 2025-09-02 |  | Reaktionstemperatur / °C | 220 |  | Stoffmenge Gas / mol | 0.00953379
|  |  | Reaktionsdruck / bar | 50 |  | Kohlenstoffbilanz / % | 99.30722
Reaktionsgas | H2 |  | Reaktionszeit / h | 20 |  | Produktivität | 12.3778
|  |  | Rührerdrehzahl / rpm | 1000
|  |  | Fülldruck / bar | 30
|  |  | Temperatur bei Gasbagentnahme / °C | 20
|  |  | Druck nach Reaktion / bar | 12
Einwaagen
| Substanz | Molmasse / g / mol | Masse_soll / g | Masse_ist / g | Reinheit / % | Masse_rein / g | Stoffmenge / mol | Dichte/ g/mL | Konzentration / mol/L | wt % | Volumen /mL | Volumen Gasphase / mL
Substrat | Glycerin | 92.09382 | 2 | 2.013 | 99 | 1.99287 | 0.02163956 | 1.26 | 2.258911 | 0.199068 | 9.579643 | 19.36352
Lösungsmittel | Wasser | 18.02 | 8 | 7.998 | 100 | 7.998 | 0.4438402 | 1 | 46.3316 | 0.7989212
Katalysator | DLMJSFB09 |  | 0.1 | 0.098
RuCu3@Baytubes (acac)
Flüssigphasenanalytik | [8 empty] | Kohlenstoffbilanz
| Substanz | Molmasse / g/mol | Konzentration / mol/L | Stoffmenge / mol | Ausbeute / % | Selektivität / % | Menge C-Atome /mol |  |  | Stoffmenge C-Atome / mol
| Glycerin | 92.09382 | 1.119 | 0.01071962 |  |  | 0.03215886 |  | Vor Reaktion | 0.06491869
| 1,2 PDO | 76.09 | 0.882 | 0.008449245 | 39.04536 | 77.37445 | 0.025347735 |  | Nach Reaktion | 0.06446894
| 1,3 PDO | 76.09 |  | 0 | 0 | 0 | 0 |  | Bilanz / % | 99.30722
| Ethylengylcol | 62.07 | 0.044 | 0.0004215043 | 1.947841 | 3.85995 | 0.0008430086
| Methanol | 32.04 |  | 0 | 0 | 0 | 0
| Ethanol | 46.068 | 0.046 | 0.0004406636 | 2.036379 | 4.035402 | 0.0008813271
| Hydroxyaceton | 74.08 | 0.047 | 0.0004502432 | 2.080648 | 4.123128 | 0.00135073
| Propionsäure | 74.08 |  | 0 | 0 | 0 | 0
| 2-Propanol | 60.1 |  | 0 | 0 | 0 | 0
| n-Propanol | 60.1 | 0.11 | 0.001053761 | 4.869603 | 9.649874 | 0.003161282
Gasphasenanalytik | Substanz | Molmasse / g / mol | Gasgehalt_Messung 1 / mol% | Gasgehalt_Messung 2 / mol% | Gasgehalt_Messung 2 / mol% | Stoffmenge / mol | Ausbeute / % | Selektivität / % | Menge C-Atome /mol
| Methan | 16.04 | 4.45 | 4.54 | 4.495 | 0.0004285438 | 0.660124 | 1.308138 | 0.0004285438
| CO2 | 44.01 | 1.64 | 1.62 | 1.63 | 0.0001554008 | 0.2393776 | 0.4743638 | 0.0001554008
| CO | 28.01 | 0.15 | 0.15 | 0.15 | 1.430068e-05 | 0.02202861 | 0.04365311 | 1.430068e-05
| Ethan | 30.07 | 0.34 | 0.34 | 0.34 | 3.241488e-05 | 0.09986303 | 0.1978941 | 6.482977e-05
| Propan | 44.09 | 0.22 | 0.22 | 0.22 | 2.097434e-05 | 0.09692588 | 0.1920737 | 6.292301e-05
| iso-butan | 58.12 |  |  | 0 | 0 | 0 | 0 | 0
Feststoffanalytik | Masse Filter vor der Reaktion / g | Masse Filter nach der Reaktion / g | Masse Kat nach der Reaktion / g | Massendifferenz Kat / g | Massendifferenz Kohlenstoff / g | Stoffmenge Kohlenstoff / mol
|  |  | 0 | -0.098 | -0.0931 | -0.007751228

## Reaktorvolumina
Berechnung Reaktorvolumen |  |  |  |  | Periferie
| Reaktorvolumenmessung 1 / mL | Reaktorvolumenmessung 2 / mL | Reaktorvolumenmessung 3 / mL |  | L Ventil / cm | L Berstscheibe / cm | L Manometer / cm | L 2. Berstscheibe / cm | Gesamtlänge Rohre / cm | Volumen Rohre / mL | Gesamtvolumen Reaktor / mL
R1 | 24 | 23 | 23 | 23.33333 | 19.5 | 16.5 | 11 | 8 | 55 | 3.887721 | 27.22105
R2 | 22 | 25 | 23 | 23.33333 | 19.5 | 16.5 | 10 | 8 | 54 | 3.817035 | 27.15037
R3 | 23 | 23 | 23 | 23 | 19 | 16.5 | 11 | 8 | 54.5 | 3.852378 | 26.85238
R4 | 23 | 24 | 25 | 24 | 21 | 16.5 | 11 | 8 | 56.5 | 3.99375 | 27.99375
R5 |  |  |  | 0 |  |  |  |  | 0 | 0 | 0
R6 |  |  |  | 0 |  |  |  |  | 0 | 0 | 0
R7 | 24 | 26 | 25 | 25 | 21 | 16.5 | 11 | 8.5 | 57 | 4.029093 | 29.02909
R8 | 24 | 25 | 23 | 24 | 20 | 17 | 11 | 10.5 | 58.5 | 4.135121 | 28.13512
R9 | 25 | 26 | 25 | 25.33333 | 21 | 16.5 | 11 | 8 | 56.5 | 3.99375 | 29.32708
R10 | 25 | 25 | 24 | 24.66667 | 21 | 18 | 12 | 9.5 | 60.5 | 4.276493 | 28.94316