## R1
Allgemeines |  |  | Bedingungen
Versuchsname: | DLJZ V1 |  | Reaktorvolumen / mL | 27.22105 |  | Umsatz / % | 60.12182
Datum: | 2025-09-10 |  | Reaktionstemperatur / °C | 220 |  | Stoffmenge Gas / mol | 0.01287735
|  |  | Reaktionsdruck / bar | 50 |  | Kohlenstoffbilanz / % | 99.01054
Reaktionsgas | H2 |  | Reaktionszeit / h | 20 |  | Produktivität | 10.15252
|  |  | Rührerdrehzahl / rpm | 1000
|  |  | Fülldruck / bar | 28
|  |  | Temperatur bei Gasbagentnahme / °C | 21
|  |  | Druck nach Reaktion / bar | 18
Einwaagen
| Substanz | Molmasse / g / mol | Masse_soll / g | Masse_ist / g | Reinheit / % | Masse_rein / g | Stoffmenge / mol | Dichte/ g/mL | Konzentration / mol/L | wt % | Volumen /mL | Volumen Gasphase / mL
Substrat | Glycerin | 92.09382 | 2 | 2.01 | 99 | 1.9899 | 0.02160731 | 1.26 | 2.221766 | 0.1959334 | 9.725286 | 17.49577
Lösungsmittel | Wasser | 18.02 | 8 | 8.146 | 100 | 8.146 | 0.4520533 | 1 | 46.48226 | 0.8020874
Katalysator | DLJZ1 |  | 0.1 | 0.1
Flüssigphasenanalytik | [8 empty] | Kohlenstoffbilanz
| Substanz | Molmasse / g/mol | Konzentration / mol/L | Stoffmenge / mol | Ausbeute / % | Selektivität / % | Menge C-Atome /mol |  |  | Stoffmenge C-Atome / mol
| Glycerin | 92.09382 | 0.886 | 0.008616603 |  |  | 0.02584981 |  | Vor Reaktion | 0.06482194
| 1,2 PDO | 76.09 | 1.018 | 0.009900341 | 45.8194 | 76.21093 | 0.02970102 |  | Nach Reaktion | 0.06418055
| 1,3 PDO | 76.09 |  | 0 | 0 | 0 | 0 |  | Bilanz / % | 99.01054
| Ethylengylcol | 62.07 | 0.095 | 0.0009239021 | 4.275877 | 7.112022 | 0.001847804
| Methanol | 32.04 |  | 0 | 0 | 0 | 0
| Ethanol | 46.068 | 0.033 | 0.0003209344 | 1.485305 | 2.470492 | 0.0006418689
| Hydroxyaceton | 74.08 | 0.034 | 0.0003306597 | 1.530314 | 2.545355 | 0.0009919791
| Propionsäure | 74.08 |  | 0 | 0 | 0 | 0
| 2-Propanol | 60.1 |  | 0 | 0 | 0 | 0
| n-Propanol | 60.1 | 0.04 | 0.0003890114 | 1.800369 | 2.994536 | 0.001167034
Gasphasenanalytik | Substanz | Molmasse / g / mol | Gasgehalt_Messung 1 / mol% | Gasgehalt_Messung 2 / mol% | Gasgehalt_Messung 2 / mol% | Stoffmenge / mol | Ausbeute / % | Selektivität / % | Menge C-Atome /mol
| Methan | 16.04 | 25.5 | 25.22 | 25.36 | 0.003265697 | 5.03795 | 8.379571 | 0.003265697
| CO2 | 44.01 | 2.09 | 2.01 | 2.05 | 0.0002639858 | 0.4072476 | 0.6773707 | 0.0002639858
| CO | 28.01 | 0.04 |  | 0.02 | 2.575471e-06 | 0.003973147 | 0.006608494 | 2.575471e-06
| Ethan | 30.07 | 1.27 | 1.27 | 1.27 | 0.0001635424 | 0.5045897 | 0.8392788 | 0.0003270848
| Propan | 44.09 | 0.31 | 0.32 | 0.315 | 4.056367e-05 | 0.1877312 | 0.3122514 | 0.000121691
| iso-butan | 58.12 |  |  | 0 | 0 | 0 | 0 | 0
Feststoffanalytik | Masse Filter vor der Reaktion / g | Masse Filter nach der Reaktion / g | Masse Kat nach der Reaktion / g | Massendifferenz Kat / g | Massendifferenz Kohlenstoff / g | Stoffmenge Kohlenstoff / mol
|  |  | 0 | -0.1 | -0.095 | -0.007909416

## R3
Allgemeines |  |  | Bedingungen
Versuchsname: | DLJZ V1 |  | Reaktorvolumen / mL | 26.85238 |  | Umsatz / % | 79.16694
Datum: | 2025-09-10 |  | Reaktionstemperatur / °C | 220 |  | Stoffmenge Gas / mol | 0.0141367
|  |  | Reaktionsdruck / bar | 50 |  | Kohlenstoffbilanz / % | 87.89965
Reaktionsgas | H2 |  | Reaktionszeit / h | 20 |  | Produktivität | 7.838055
|  |  | Rührerdrehzahl / rpm | 1000
|  |  | Fülldruck / bar | 30
|  |  | Temperatur bei Gasbagentnahme / °C | 21
|  |  | Druck nach Reaktion / bar | 20
Einwaagen
| Substanz | Molmasse / g / mol | Masse_soll / g | Masse_ist / g | Reinheit / % | Masse_rein / g | Stoffmenge / mol | Dichte/ g/mL | Konzentration / mol/L | wt % | Volumen /mL | Volumen Gasphase / mL
Substrat | Glycerin | 92.09382 | 2 | 1.982 | 99 | 1.96218 | 0.02130632 | 1.26 | 2.22723 | 0.1963948 | 9.566286 | 17.28609
Lösungsmittel | Wasser | 18.02 | 8 | 8.009 | 100 | 8.009 | 0.4444506 | 1 | 46.4601 | 0.8016215
Katalysator | DLJZ1 |  | 0.1 | 0.099
Flüssigphasenanalytik | [8 empty] | Kohlenstoffbilanz
| Substanz | Molmasse / g/mol | Konzentration / mol/L | Stoffmenge / mol | Ausbeute / % | Selektivität / % | Menge C-Atome /mol |  |  | Stoffmenge C-Atome / mol
| Glycerin | 92.09382 | 0.464 | 0.004438757 |  |  | 0.01331627 |  | Vor Reaktion | 0.06391895
| 1,2 PDO | 76.09 | 0.791 | 0.007566932 | 35.51497 | 44.86086 | 0.022700796 |  | Nach Reaktion | 0.05618453
| 1,3 PDO | 76.09 |  | 0 | 0 | 0 | 0 |  | Bilanz / % | 87.89965
| Ethylengylcol | 62.07 | 0.067 | 0.0006409411 | 3.008221 | 3.799845 | 0.001281882
| Methanol | 32.04 |  | 0 | 0 | 0 | 0
| Ethanol | 46.068 | 0.082 | 0.0007844354 | 3.681704 | 4.650557 | 0.001568871
| Hydroxyaceton | 74.08 | 0.191 | 0.001827161 | 8.575676 | 10.83239 | 0.005481482
| Propionsäure | 74.08 |  | 0 | 0 | 0 | 0
| 2-Propanol | 60.1 |  | 0 | 0 | 0 | 0
| n-Propanol | 60.1 | 0.196 | 0.001874992 | 8.80017 | 11.11597 | 0.005624976
Gasphasenanalytik | Substanz | Molmasse / g / mol | Gasgehalt_Messung 1 / mol% | Gasgehalt_Messung 2 / mol% | Gasgehalt_Messung 2 / mol% | Stoffmenge / mol | Ausbeute / % | Selektivität / % | Menge C-Atome /mol
| Methan | 16.04 | 27.62 | 27.95 | 27.785 | 0.003927881 | 6.145097 | 7.7622 | 0.003927881
| CO2 | 44.01 | 6.55 | 6.49 | 6.52 | 0.0009217126 | 1.442002 | 1.82147 | 0.0009217126
| CO | 28.01 | 0.66 | 0.65 | 0.655 | 9.259537e-05 | 0.1448637 | 0.1829851 | 9.259537e-05
| Ethan | 30.07 | 3.8 | 3.79 | 3.795 | 0.0005364877 | 1.67865 | 2.120392 | 0.001072975
| Propan | 44.09 | 0.47 | 0.45 | 0.46 | 6.502881e-05 | 0.3052091 | 0.3855259 | 0.0001950864
| iso-butan | 58.12 |  |  | 0 | 0 | 0 | 0 | 0
Feststoffanalytik | Masse Filter vor der Reaktion / g | Masse Filter nach der Reaktion / g | Masse Kat nach der Reaktion / g | Massendifferenz Kat / g | Massendifferenz Kohlenstoff / g | Stoffmenge Kohlenstoff / mol
|  |  | 0 | -0.099 | -0.09405 | -0.007830322

## R4
Allgemeines |  |  | Bedingungen
Versuchsname: | DLJZ V1 |  | Reaktorvolumen / mL | 27.99375 |  | Umsatz / % | 70.8041
Datum: | 2025-09-10 |  | Reaktionstemperatur / °C | 220 |  | Stoffmenge Gas / mol | 0.008291489
|  |  | Reaktionsdruck / bar | 50 |  | Kohlenstoffbilanz / % | 85.23421
Reaktionsgas | H2 |  | Reaktionszeit / h | 20 |  | Produktivität | 8.077911
|  |  | Rührerdrehzahl / rpm | 1000
|  |  | Fülldruck / bar | 29
|  |  | Temperatur bei Gasbagentnahme / °C | 21
|  |  | Druck nach Reaktion / bar | 11
Einwaagen
| Substanz | Molmasse / g / mol | Masse_soll / g | Masse_ist / g | Reinheit / % | Masse_rein / g | Stoffmenge / mol | Dichte/ g/mL | Konzentration / mol/L | wt % | Volumen /mL | Volumen Gasphase / mL
Substrat | Glycerin | 92.09382 | 2 | 1.989 | 99 | 1.96911 | 0.02138157 | 1.26 | 2.236616 | 0.1971871 | 9.559786 | 18.43396
Lösungsmittel | Wasser | 18.02 | 8 | 7.997 | 100 | 7.997 | 0.4437847 | 1 | 46.42203 | 0.8008211
Katalysator | DLJZ2 |  | 0.1 | 0.1
Flüssigphasenanalytik | [8 empty] | Kohlenstoffbilanz
| Substanz | Molmasse / g/mol | Konzentration / mol/L | Stoffmenge / mol | Ausbeute / % | Selektivität / % | Menge C-Atome /mol |  |  | Stoffmenge C-Atome / mol
| Glycerin | 92.09382 | 0.653 | 0.00624254 |  |  | 0.01872762 |  | Vor Reaktion | 0.0641447
| 1,2 PDO | 76.09 | 0.824 | 0.007877263 | 36.84138 | 52.03283 | 0.02363179 |  | Nach Reaktion | 0.05467322
| 1,3 PDO | 76.09 |  | 0 | 0 | 0 | 0 |  | Bilanz / % | 85.23421
| Ethylengylcol | 62.07 | 0.096 | 0.0009177394 | 4.2922 | 6.062078 | 0.001835479
| Methanol | 32.04 |  | 0 | 0 | 0 | 0
| Ethanol | 46.068 | 0.041 | 0.0003919512 | 1.833127 | 2.589012 | 0.0007839024
| Hydroxyaceton | 74.08 | 0.157 | 0.001500886 | 7.019535 | 9.914023 | 0.004502659
| Propionsäure | 74.08 |  | 0 | 0 | 0 | 0
| 2-Propanol | 60.1 |  | 0 | 0 | 0 | 0
| n-Propanol | 60.1 | 0.102 | 0.0009750981 | 4.560462 | 6.440957 | 0.002925294
Gasphasenanalytik | Substanz | Molmasse / g / mol | Gasgehalt_Messung 1 / mol% | Gasgehalt_Messung 2 / mol% | Gasgehalt_Messung 2 / mol% | Stoffmenge / mol | Ausbeute / % | Selektivität / % | Menge C-Atome /mol
| Methan | 16.04 |  | 32.9 | 16.45 | 0.00136395 | 2.126364 | 3.003166 | 0.00136395
| CO2 | 44.01 |  | 6.29 | 3.145 | 0.0002607673 | 0.4065299 | 0.5741615 | 0.0002607673
| CO | 28.01 |  | 0.6 | 0.3 | 2.487447e-05 | 0.03877868 | 0.05476898 | 2.487447e-05
| Ethan | 30.07 |  | 6.15 | 3.075 | 0.0002549633 | 0.794963 | 1.122764 | 0.0005099266
| Propan | 44.09 |  | 0.86 | 0.43 | 3.56534e-05 | 0.1667483 | 0.2355066 | 0.0001069602
| iso-butan | 58.12 |  |  | 0 | 0 | 0 | 0 | 0
Feststoffanalytik | Masse Filter vor der Reaktion / g | Masse Filter nach der Reaktion / g | Masse Kat nach der Reaktion / g | Massendifferenz Kat / g | Massendifferenz Kohlenstoff / g | Stoffmenge Kohlenstoff / mol
|  |  | 0 | -0.1 | -0.095 | -0.007909416

## R10
Allgemeines |  |  | Bedingungen
Versuchsname: | DLJZ V1 |  | Reaktorvolumen / mL | 28.94316 |  | Umsatz / % | 67.81112
Datum: | 2025-09-10 |  | Reaktionstemperatur / °C | 220 |  | Stoffmenge Gas / mol | 0
|  |  | Reaktionsdruck / bar | 50 |  | Kohlenstoffbilanz / % | 84.41519
Reaktionsgas | H2 |  | Reaktionszeit / h | 20 |  | Produktivität | 7.949145
|  |  | Rührerdrehzahl / rpm | 1000
|  |  | Fülldruck / bar | 50
|  |  | Temperatur bei Gasbagentnahme / °C | 21
|  |  | Druck nach Reaktion / bar | 0
Einwaagen
| Substanz | Molmasse / g / mol | Masse_soll / g | Masse_ist / g | Reinheit / % | Masse_rein / g | Stoffmenge / mol | Dichte/ g/mL | Konzentration / mol/L | wt % | Volumen /mL | Volumen Gasphase / mL
Substrat | Glycerin | 92.09382 | 2 | 2.032 | 99 | 2.01168 | 0.02184381 | 1.26 | 2.274077 | 0.2003466 | 9.605571 | 19.33759
Lösungsmittel | Wasser | 18.02 | 8 | 8.009 | 100 | 8.009 | 0.4444506 | 1 | 46.27009 | 0.7976297
Katalysator | DLJZ2 |  | 0.1 | 0.1
Flüssigphasenanalytik | [8 empty] | Kohlenstoffbilanz
| Substanz | Molmasse / g/mol | Konzentration / mol/L | Stoffmenge / mol | Ausbeute / % | Selektivität / % | Menge C-Atome /mol |  |  | Stoffmenge C-Atome / mol
| Glycerin | 92.09382 | 0.732 | 0.007031278 |  |  | 0.02109383 |  | Vor Reaktion | 0.06553143
| 1,2 PDO | 76.09 | 0.807 | 0.007751696 | 35.48692 | 52.33201 | 0.02325509 |  | Nach Reaktion | 0.05531849
| 1,3 PDO | 76.09 |  | 0 | 0 | 0 | 0 |  | Bilanz / % | 84.41519
| Ethylengylcol | 62.07 | 0.063 | 0.000605151 | 2.770354 | 4.085399 | 0.001210302
| Methanol | 32.04 |  | 0 | 0 | 0 | 0
| Ethanol | 46.068 | 0.064 | 0.0006147566 | 2.814328 | 4.150246 | 0.001229513
| Hydroxyaceton | 74.08 | 0.163 | 0.001565708 | 7.167743 | 10.57016 | 0.004697124
| Propionsäure | 74.08 |  | 0 | 0 | 0 | 0
| 2-Propanol | 60.1 |  | 0 | 0 | 0 | 0
| n-Propanol | 60.1 | 0.133 | 0.001277541 | 5.848526 | 8.62473 | 0.003832623
Gasphasenanalytik | Substanz | Molmasse / g / mol | Gasgehalt_Messung 1 / mol% | Gasgehalt_Messung 2 / mol% | Gasgehalt_Messung 2 / mol% | Stoffmenge / mol | Ausbeute / % | Selektivität / % | Menge C-Atome /mol
| Methan | 16.04 |  |  | 0 | 0 | 0 | 0 | 0
| CO2 | 44.01 |  |  | 0 | 0 | 0 | 0 | 0
| CO | 28.01 |  |  | 0 | 0 | 0 | 0 | 0
| Ethan | 30.07 |  |  | 0 | 0 | 0 | 0 | 0
| Propan | 44.09 |  |  | 0 | 0 | 0 | 0 | 0
| iso-butan | 58.12 |  |  | 0 | 0 | 0 | 0 | 0
Feststoffanalytik | Masse Filter vor der Reaktion / g | Masse Filter nach der Reaktion / g | Masse Kat nach der Reaktion / g | Massendifferenz Kat / g | Massendifferenz Kohlenstoff / g | Stoffmenge Kohlenstoff / mol
|  |  | 0 | -0.1 | -0.095 | -0.007909416

## Reaktorvolumina
Berechnung Reaktorvolumen |  |  |  |  | Periferie
| Reaktorvolumenmessung 1 / mL | Reaktorvolumenmessung 2 / mL | Reaktorvolumenmessung 3 / mL |  | L Ventil / cm | L Berstscheibe / cm | L Manometer / cm | L 2. Berstscheibe / cm | Gesamtlänge Rohre / cm | Volumen Rohre / mL | Gesamtvolumen Reaktor / mL
R1 | 24 | 23 | 23 | 23.33333 | 19.5 | 16.5 | 11 | 8 | 55 | 3.887721 | 27.22105
R2 | 22 | 25 | 23 | 23.33333 | 19.5 | 16.5 | 10 | 8 | 54 | 3.817035 | 27.15037
R3 | 23 | 23 | 23 | 23 | 19 | 16.5 | 11 | 8 | 54.5 | 3.852378 | 26.85238
R4 | 23 | 24 | 25 | 24 | 21 | 16.5 | 11 | 8 | 56.5 | 3.99375 | 27.99375
R5 |  |  |  | 0 |  |  |  |  | 0 | 0 | 0
R6 |  |  |  | 0 |  |  |  |  | 0 | 0 | 0
R7 | 24 | 26 | 25 | 25 | 21 | 16.5 | 11 | 8.5 | 57 | 4.029093 | 29.02909
R8 | 24 | 25 | 23 | 24 | 20 | 17 | 11 | 10.5 | 58.5 | 4.135121 | 28.13512
R9 | 25 | 26 | 25 | 25.33333 | 21 | 16.5 | 11 | 8 | 56.5 | 3.99375 | 29.32708
R10 | 25 | 25 | 24 | 24.66667 | 21 | 18 | 12 | 9.5 | 60.5 | 4.276493 | 28.94316