## R1
Allgemeines |  |  | Bedingungen
Versuchsname: | DLJZ V2 |  | Reaktorvolumen / mL | 27.22105 |  | Umsatz / % | 45.44876
Datum: | 2025-09-16 |  | Reaktionstemperatur / °C | 220 |  | Stoffmenge Gas / mol | 0.005054496
|  |  | Reaktionsdruck / bar | 50 |  | Kohlenstoffbilanz / % | 98.30578
Reaktionsgas | H2 |  | Reaktionszeit / h | 20 |  | Produktivität | 6.041012
|  |  | Rührerdrehzahl / rpm | 1000
|  |  | Fülldruck / bar | 28
|  |  | Temperatur bei Gasbagentnahme / °C | 21
|  |  | Druck nach Reaktion / bar | 7
Einwaagen
| Substanz | Molmasse / g / mol | Masse_soll / g | Masse_ist / g | Reinheit / % | Masse_rein / g | Stoffmenge / mol | Dichte/ g/mL | Konzentration / mol/L | wt % | Volumen /mL | Volumen Gasphase / mL
Substrat | Glycerin | 92.09382 | 2 | 1.991 | 99 | 1.97109 | 0.02140306 | 1.26 | 2.238262 | 0.1973261 | 9.562357 | 17.6587
Lösungsmittel | Wasser | 18.02 | 8 | 7.998 | 100 | 7.998 | 0.4438402 | 1 | 46.41535 | 0.8006807
Katalysator |  |  | 0.1 | 0.1
Flüssigphasenanalytik | [8 empty] | Kohlenstoffbilanz
| Substanz | Molmasse / g/mol | Konzentration / mol/L | Stoffmenge / mol | Ausbeute / % | Selektivität / % | Menge C-Atome /mol |  |  | Stoffmenge C-Atome / mol
| Glycerin | 92.09382 | 1.221 | 0.01167564 |  |  | 0.03502691 |  | Vor Reaktion | 0.06420919
| 1,2 PDO | 76.09 | 0.812 | 0.007764634 | 36.27814 | 79.82208 | 0.023293902 |  | Nach Reaktion | 0.06312135
| 1,3 PDO | 76.09 |  | 0 | 0 | 0 | 0 |  | Bilanz / % | 98.30578
| Ethylengylcol | 62.07 | 0.071 | 0.0006789274 | 3.172103 | 6.979517 | 0.001357855
| Methanol | 32.04 |  | 0 | 0 | 0 | 0
| Ethanol | 46.068 | 0.023 | 0.0002199342 | 1.027583 | 2.26097 | 0.0004398684
| Hydroxyaceton | 74.08 | 0.023 | 0.0002199342 | 1.027583 | 2.26097 | 0.0006598026
| Propionsäure | 74.08 |  | 0 | 0 | 0 | 0
| 2-Propanol | 60.1 |  | 0 | 0 | 0 | 0
| n-Propanol | 60.1 | 0.043 | 0.0004111814 | 1.921133 | 4.227031 | 0.001233544
Gasphasenanalytik | Substanz | Molmasse / g / mol | Gasgehalt_Messung 1 / mol% | Gasgehalt_Messung 2 / mol% | Gasgehalt_Messung 2 / mol% | Stoffmenge / mol | Ausbeute / % | Selektivität / % | Menge C-Atome /mol
| Methan | 16.04 | 17.38 | 17.12 | 17.25 | 0.0008719005 | 1.357906 | 2.987774 | 0.0008719005
| CO2 | 44.01 | 1.95 | 1.99 | 1.97 | 9.957356e-05 | 0.1550768 | 0.3412124 | 9.957356e-05
| CO | 28.01 | 0.07 | 0.07 | 0.07 | 3.538147e-06 | 0.005510343 | 0.0121243 | 3.538147e-06
| Ethan | 30.07 | 1.05 | 1.04 | 1.045 | 5.281948e-05 | 0.1645231 | 0.3619969 | 0.000105639
| Propan | 44.09 | 0.19 | 0.19 | 0.19 | 9.603542e-06 | 0.04486994 | 0.09872644 | 2.881063e-05
| iso-butan | 58.12 |  |  | 0 | 0 | 0 | 0 | 0
Feststoffanalytik | Masse Filter vor der Reaktion / g | Masse Filter nach der Reaktion / g | Masse Kat nach der Reaktion / g | Massendifferenz Kat / g | Massendifferenz Kohlenstoff / g | Stoffmenge Kohlenstoff / mol
|  |  | 0 | -0.1 | -0.095 | -0.007909416

## R3
Allgemeines |  |  | Bedingungen
Versuchsname: | DLJZ V2 |  | Reaktorvolumen / mL | 26.85238 |  | Umsatz / % | 59.28209
Datum: | 2025-09-16 |  | Reaktionstemperatur / °C | 220 |  | Stoffmenge Gas / mol | 0.007775987
|  |  | Reaktionsdruck / bar | 50 |  | Kohlenstoffbilanz / % | 90.25942
Reaktionsgas | H2 |  | Reaktionszeit / h | 20 |  | Produktivität | 4.643395
|  |  | Rührerdrehzahl / rpm | 1000
|  |  | Fülldruck / bar | 29
|  |  | Temperatur bei Gasbagentnahme / °C | 21
|  |  | Druck nach Reaktion / bar | 11
Einwaagen
| Substanz | Molmasse / g / mol | Masse_soll / g | Masse_ist / g | Reinheit / % | Masse_rein / g | Stoffmenge / mol | Dichte/ g/mL | Konzentration / mol/L | wt % | Volumen /mL | Volumen Gasphase / mL
Substrat | Glycerin | 92.09382 | 2 | 1.995 | 99 | 1.97505 | 0.02144606 | 1.26 | 2.242257 | 0.1976631 | 9.5645 | 17.28788
Lösungsmittel | Wasser | 18.02 | 8 | 7.997 | 100 | 7.997 | 0.4437847 | 1 | 46.39915 | 0.8003403
Katalysator |  |  | 0.1 | 0.1
Flüssigphasenanalytik | [8 empty] | Kohlenstoffbilanz
| Substanz | Molmasse / g/mol | Konzentration / mol/L | Stoffmenge / mol | Ausbeute / % | Selektivität / % | Menge C-Atome /mol |  |  | Stoffmenge C-Atome / mol
| Glycerin | 92.09382 | 0.913 | 0.0087323885 |  |  | 0.0261971655 |  | Vor Reaktion | 0.06433819
| 1,2 PDO | 76.09 | 0.624 | 0.005968248 | 27.82911 | 46.94353 | 0.017904744 |  | Nach Reaktion | 0.05807128
| 1,3 PDO | 76.09 |  | 0 | 0 | 0 | 0 |  | Bilanz / % | 90.25942
| Ethylengylcol | 62.07 | 0.053 | 0.0005069185 | 2.36369 | 3.987191 | 0.001013837
| Methanol | 32.04 |  | 0 | 0 | 0 | 0
| Ethanol | 46.068 | 0.078 | 0.000746031 | 3.478638 | 5.867941 | 0.001492062
| Hydroxyaceton | 74.08 | 0.15 | 0.001434675 | 6.689689 | 11.2845 | 0.004304025
| Propionsäure | 74.08 |  | 0 | 0 | 0 | 0
| 2-Propanol | 60.1 |  | 0 | 0 | 0 | 0
| n-Propanol | 60.1 | 0.154 | 0.001472933 | 6.868081 | 11.58542 | 0.004418799
Gasphasenanalytik | Substanz | Molmasse / g / mol | Gasgehalt_Messung 1 / mol% | Gasgehalt_Messung 2 / mol% | Gasgehalt_Messung 2 / mol% | Stoffmenge / mol | Ausbeute / % | Selektivität / % | Menge C-Atome /mol
| Methan | 16.04 | 18.84 | 18.81 | 18.825 | 0.001463829 | 2.275211 | 3.837939 | 0.001463829
| CO2 | 44.01 | 5.94 | 6 | 5.97 | 0.0004642264 | 0.7215409 | 1.217131 | 0.0004642264
| CO | 28.01 | 1.41 | 1.44 | 1.425 | 0.0001108078 | 0.1722271 | 0.2905213 | 0.0001108078
| Ethan | 30.07 | 3.91 | 3.96 | 3.935 | 0.0003059851 | 0.9511771 | 1.604493 | 0.0006119701
| Propan | 44.09 | 0.38 | 0.39 | 0.385 | 2.993755e-05 | 0.1395946 | 0.2354752 | 8.981264e-05
| iso-butan | 58.12 |  |  | 0 | 0 | 0 | 0 | 0
Feststoffanalytik | Masse Filter vor der Reaktion / g | Masse Filter nach der Reaktion / g | Masse Kat nach der Reaktion / g | Massendifferenz Kat / g | Massendifferenz Kohlenstoff / g | Stoffmenge Kohlenstoff / mol
|  |  | 0 | -0.1 | -0.095 | -0.007909416

## R4
Allgemeines |  |  | Bedingungen
Versuchsname: | DLJZ V2 |  | Reaktorvolumen / mL | 27.99375 |  | Umsatz / % | 61.84972
Datum: | 2025-09-16 |  | Reaktionstemperatur / °C | 220 |  | Stoffmenge Gas / mol | 0.009032749
|  |  | Reaktionsdruck / bar | 50 |  | Kohlenstoffbilanz / % | 92.95077
Reaktionsgas | H2 |  | Reaktionszeit / h | 20 |  | Produktivität | 5.682622
|  |  | Rührerdrehzahl / rpm | 1000
|  |  | Fülldruck / bar | 28
|  |  | Temperatur bei Gasbagentnahme / °C | 21
|  |  | Druck nach Reaktion / bar | 12
Einwaagen
| Substanz | Molmasse / g / mol | Masse_soll / g | Masse_ist / g | Reinheit / % | Masse_rein / g | Stoffmenge / mol | Dichte/ g/mL | Konzentration / mol/L | wt % | Volumen /mL | Volumen Gasphase / mL
Substrat | Glycerin | 92.09382 | 2 | 1.996 | 99 | 1.97604 | 0.02145681 | 1.26 | 2.238516 | 0.1973474 | 9.585286 | 18.40846
Lösungsmittel | Wasser | 18.02 | 8 | 8.017 | 100 | 8.017 | 0.4448946 | 1 | 46.41432 | 0.8006591
Katalysator |  |  | 0.1 | 0.1
Flüssigphasenanalytik | [8 empty] | Kohlenstoffbilanz
| Substanz | Molmasse / g/mol | Konzentration / mol/L | Stoffmenge / mol | Ausbeute / % | Selektivität / % | Menge C-Atome /mol |  |  | Stoffmenge C-Atome / mol
| Glycerin | 92.09382 | 0.854 | 0.008185834 |  |  | 0.024557502 |  | Vor Reaktion | 0.06437044
| 1,2 PDO | 76.09 | 0.762 | 0.007303988 | 34.04041 | 55.03729 | 0.02191196 |  | Nach Reaktion | 0.05983282
| 1,3 PDO | 76.09 |  | 0 | 0 | 0 | 0 |  | Bilanz / % | 92.95077
| Ethylengylcol | 62.07 | 0.057 | 0.0005463613 | 2.54633 | 4.116963 | 0.001092723
| Methanol | 32.04 |  | 0 | 0 | 0 | 0
| Ethanol | 46.068 | 0.046 | 0.0004409231 | 2.054933 | 3.322461 | 0.0008818463
| Hydroxyaceton | 74.08 | 0.114 | 0.001092723 | 5.09266 | 8.233925 | 0.003278168
| Propionsäure | 74.08 |  | 0 | 0 | 0 | 0
| 2-Propanol | 60.1 |  | 0 | 0 | 0 | 0
| n-Propanol | 60.1 | 0.166 | 0.001591157 | 7.415628 | 11.98975 | 0.004773472
Gasphasenanalytik | Substanz | Molmasse / g / mol | Gasgehalt_Messung 1 / mol% | Gasgehalt_Messung 2 / mol% | Gasgehalt_Messung 2 / mol% | Stoffmenge / mol | Ausbeute / % | Selektivität / % | Menge C-Atome /mol
| Methan | 16.04 | 22.46 | 22.6 | 22.53 | 0.002035078 | 3.16151 | 5.1116 | 0.002035078
| CO2 | 44.01 | 4.14 | 4.19 | 4.165 | 0.000376214 | 0.5844514 | 0.944954 | 0.000376214
| CO | 28.01 | 0.6 | 0.61 | 0.605 | 5.464813e-05 | 0.08489631 | 0.1372622 | 5.464813e-05
| Ethan | 30.07 | 4.07 | 4.12 | 4.095 | 0.0003698911 | 1.149257 | 1.858145 | 0.0007397821
| Propan | 44.09 | 0.48 | 0.49 | 0.485 | 4.380883e-05 | 0.2041721 | 0.33011 | 0.0001314265
| iso-butan | 58.12 |  |  | 0 | 0 | 0 | 0 | 0
Feststoffanalytik | Masse Filter vor der Reaktion / g | Masse Filter nach der Reaktion / g | Masse Kat nach der Reaktion / g | Massendifferenz Kat / g | Massendifferenz Kohlenstoff / g | Stoffmenge Kohlenstoff / mol
|  |  | 0 | -0.1 | -0.095 | -0.007909416

## R10
Allgemeines |  |  | Bedingungen
Versuchsname: | DLJZ V2 |  | Reaktorvolumen / mL | 28.94316 |  | Umsatz / % | 59.22091
Datum: | 2025-09-16 |  | Reaktionstemperatur / °C | 220 |  | Stoffmenge Gas / mol | 0.007927045
|  |  | Reaktionsdruck / bar | 50 |  | Kohlenstoffbilanz / % | 90.55188
Reaktionsgas | H2 |  | Reaktionszeit / h | 20 |  | Produktivität | 6.05998
|  |  | Rührerdrehzahl / rpm | 1000
|  |  | Fülldruck / bar | 30
|  |  | Temperatur bei Gasbagentnahme / °C | 21
|  |  | Druck nach Reaktion / bar | 10
Einwaagen
| Substanz | Molmasse / g / mol | Masse_soll / g | Masse_ist / g | Reinheit / % | Masse_rein / g | Stoffmenge / mol | Dichte/ g/mL | Konzentration / mol/L | wt % | Volumen /mL | Volumen Gasphase / mL
Substrat | Glycerin | 92.09382 | 2 | 1.997 | 99 | 1.97703 | 0.02146756 | 1.26 | 2.246249 | 0.198 | 9.557071 | 19.38609
Lösungsmittel | Wasser | 18.02 | 8 | 7.988 | 100 | 7.988 | 0.4432852 | 1 | 46.38296 | 0.8
Katalysator |  |  | 0.1 | 0.1
Flüssigphasenanalytik | [8 empty] | Kohlenstoffbilanz
| Substanz | Molmasse / g/mol | Konzentration / mol/L | Stoffmenge / mol | Ausbeute / % | Selektivität / % | Menge C-Atome /mol |  |  | Stoffmenge C-Atome / mol
| Glycerin | 92.09382 | 0.916 | 0.008754277 |  |  | 0.02626283 |  | Vor Reaktion | 0.06440269
| 1,2 PDO | 76.09 | 0.815 | 0.007789013 | 36.28271 | 61.26671 | 0.02336704 |  | Nach Reaktion | 0.05831785
| 1,3 PDO | 76.09 |  | 0 | 0 | 0 | 0 |  | Bilanz / % | 90.55188
| Ethylengylcol | 62.07 | 0.057 | 0.0005447531 | 2.537563 | 4.284911 | 0.001089506
| Methanol | 32.04 |  | 0 | 0 | 0 | 0
| Ethanol | 46.068 | 0.037 | 0.0003536116 | 1.64719 | 2.781434 | 0.0007072233
| Hydroxyaceton | 74.08 | 0.1 | 0.0009557071 | 4.451866 | 7.517388 | 0.002867121
| Propionsäure | 74.08 |  | 0 | 0 | 0 | 0
| 2-Propanol | 60.1 |  | 0 | 0 | 0 | 0
| n-Propanol | 60.1 | 0.13 | 0.001242419 | 5.787425 | 9.772605 | 0.003727258
Gasphasenanalytik | Substanz | Molmasse / g / mol | Gasgehalt_Messung 1 / mol% | Gasgehalt_Messung 2 / mol% | Gasgehalt_Messung 2 / mol% | Stoffmenge / mol | Ausbeute / % | Selektivität / % | Menge C-Atome /mol
| Methan | 16.04 | 3.95 |  | 1.975 | 0.0001565591 | 0.2430941 | 0.4104869 | 0.0001565591
| CO2 | 44.01 | 0.97 |  | 0.485 | 3.844617e-05 | 0.05969652 | 0.1008031 | 3.844617e-05
| CO | 28.01 |  |  | 0 | 0 | 0 | 0 | 0
| Ethan | 30.07 | 0.97 |  | 0.485 | 3.844617e-05 | 0.119393 | 0.2016062 | 7.689233e-05
| Propan | 44.09 | 0.21 |  | 0.105 | 8.323397e-06 | 0.03877197 | 0.06547006 | 2.497019e-05
| iso-butan | 58.12 |  |  | 0 | 0 | 0 | 0 | 0
Feststoffanalytik | Masse Filter vor der Reaktion / g | Masse Filter nach der Reaktion / g | Masse Kat nach der Reaktion / g | Massendifferenz Kat / g | Massendifferenz Kohlenstoff / g | Stoffmenge Kohlenstoff / mol
|  |  | 0 | -0.1 | -0.095 | -0.007909416

## Reaktorvolumina
Berechnung Reaktorvolumen |  |  |  |  | Periferie
| Reaktorvolumenmessung 1 / mL | Reaktorvolumenmessung 2 / mL | Reaktorvolumenmessung 3 / mL |  | L Ventil / cm | L Berstscheibe / cm | L Manometer / cm | L 2. Berstscheibe / cm | Gesamtlänge Rohre / cm | Volumen Rohre / mL | Gesamtvolumen Reaktor / mL
R1 | 24 | 23 | 23 | 23.33333 | 19.5 | 16.5 | 11 | 8 | 55 | 3.887721 | 27.22105
R2 | 22 | 25 | 23 | 23.33333 | 19.5 | 16.5 | 10 | 8 | 54 | 3.817035 | 27.15037
R3 | 23 | 23 | 23 | 23 | 19 | 16.5 | 11 | 8 | 54.5 | 3.852378 | 26.85238
R4 | 23 | 24 | 25 | 24 | 21 | 16.5 | 11 | 8 | 56.5 | 3.99375 | 27.99375
R5 |  |  |  | 0 |  |  |  |  | 0 | 0 | 0
R6 |  |  |  | 0 |  |  |  |  | 0 | 0 | 0
R7 | 24 | 26 | 25 | 25 | 21 | 16.5 | 11 | 8.5 | 57 | 4.029093 | 29.02909
R8 | 24 | 25 | 23 | 24 | 20 | 17 | 11 | 10.5 | 58.5 | 4.135121 | 28.13512
R9 | 25 | 26 | 25 | 25.33333 | 21 | 16.5 | 11 | 8 | 56.5 | 3.99375 | 29.32708
R10 | 25 | 25 | 24 | 24.66667 | 21 | 18 | 12 | 9.5 | 60.5 | 4.276493 | 28.94316