## R1
Allgemeines |  |  | Bedingungen
Versuchsname: | DLJZ V3 |  | Reaktorvolumen / mL | 27.22105 |  | Umsatz / % | 53.58781
Datum: | 2025-09-29 |  | Reaktionstemperatur / °C | 220 |  | Stoffmenge Gas / mol | 0.0129887
|  |  | Reaktionsdruck / bar | 50 |  | Kohlenstoffbilanz / % | 95.60195
Reaktionsgas | H2 |  | Reaktionszeit / h | 20 |  | Produktivität | 7.864915
|  |  | Rührerdrehzahl / rpm | 1000
|  |  | Fülldruck / bar | 29
|  |  | Temperatur bei Gasbagentnahme / °C | 21
|  |  | Druck nach Reaktion / bar | 18
Einwaagen
| Substanz | Molmasse / g / mol | Masse_soll / g | Masse_ist / g | Reinheit / % | Masse_rein / g | Stoffmenge / mol | Dichte/ g/mL | Konzentration / mol/L | wt % | Volumen /mL | Volumen Gasphase / mL
Substrat | Glycerin | 92.09382 | 2 | 1.988 | 99 | 1.96812 | 0.02137082 | 1.26 | 2.232172 | 0.196812 | 9.574 | 17.64705
Lösungsmittel | Wasser | 18.02 | 8 | 8.012 | 100 | 8.012 | 0.4446171 | 1 | 46.44006 | 0.8012
Katalysator | DLJZ6 |  | 0.1 | 0.1
Flüssigphasenanalytik | [8 empty] | Kohlenstoffbilanz
| Substanz | Molmasse / g/mol | Konzentration / mol/L | Stoffmenge / mol | Ausbeute / % | Selektivität / % | Menge C-Atome /mol |  |  | Stoffmenge C-Atome / mol
| Glycerin | 92.09382 | 1.036 | 0.009918664 |  |  | 0.029755992 |  | Vor Reaktion | 0.06411245
| 1,2 PDO | 76.09 | 0.922 | 0.008827228 | 41.30506 | 77.07921 | 0.026481684 |  | Nach Reaktion | 0.061292748
| 1,3 PDO | 76.09 |  | 0 | 0 | 0 | 0 |  | Bilanz / % | 95.60195
| Ethylengylcol | 62.07 | 0.091 | 0.000871234 | 4.076747 | 7.607601 | 0.001742468
| Methanol | 32.04 |  | 0 | 0 | 0 | 0
| Ethanol | 46.068 | 0.017 | 0.000162758 | 0.76159 | 1.4212 | 0.000325516
| Hydroxyaceton | 74.08 | 0.049 | 0.000469126 | 2.195171 | 4.096401 | 0.001407378
| Propionsäure | 74.08 |  | 0 | 0 | 0 | 0
| 2-Propanol | 60.1 |  | 0 | 0 | 0 | 0
| n-Propanol | 60.1 | 0.055 | 0.00052657 | 2.463968 | 4.598001 | 0.00157971
Gasphasenanalytik | Substanz | Molmasse / g / mol | Gasgehalt_Messung 1 / mol% | Gasgehalt_Messung 2 / mol% | Gasgehalt_Messung 2 / mol% | Stoffmenge / mol | Ausbeute / % | Selektivität / % | Menge C-Atome /mol
| Methan | 16.04 |  |  | 0 | 0 | 0 | 0 | 0
| CO2 | 44.01 |  |  | 0 | 0 | 0 | 0 | 0
| CO | 28.01 |  |  | 0 | 0 | 0 | 0 | 0
| Ethan | 30.07 |  |  | 0 | 0 | 0 | 0 | 0
| Propan | 44.09 |  |  | 0 | 0 | 0 | 0 | 0
| iso-butan | 58.12 |  |  | 0 | 0 | 0 | 0 | 0
Feststoffanalytik | Masse Filter vor der Reaktion / g | Masse Filter nach der Reaktion / g | Masse Kat nach der Reaktion / g | Massendifferenz Kat / g | Massendifferenz Kohlenstoff / g | Stoffmenge Kohlenstoff / mol
|  |  | 0 | -0.1 | -0.095 | -0.007909416

## R3
Allgemeines |  |  | Bedingungen
Versuchsname: | DLJZ V3 |  | Reaktorvolumen / mL | 26.85238 |  | Umsatz / % | 65.84174
Datum: | 2025-09-29 |  | Reaktionstemperatur / °C | 220 |  | Stoffmenge Gas / mol | 0.007060141
|  |  | Reaktionsdruck / bar | 50 |  | Kohlenstoffbilanz / % | 87.99014
Reaktionsgas | H2 |  | Reaktionszeit / h | 20 |  | Produktivität | 6.892819
|  |  | Rührerdrehzahl / rpm | 1000
|  |  | Fülldruck / bar | 31
|  |  | Temperatur bei Gasbagentnahme / °C | 21
|  |  | Druck nach Reaktion / bar | 10
Einwaagen
| Substanz | Molmasse / g / mol | Masse_soll / g | Masse_ist / g | Reinheit / % | Masse_rein / g | Stoffmenge / mol | Dichte/ g/mL | Konzentration / mol/L | wt % | Volumen /mL | Volumen Gasphase / mL
Substrat | Glycerin | 92.09382 | 2 | 2.005 | 99 | 1.98495 | 0.02155356 | 1.26 | 2.248358 | 0.1981779 | 9.586357 | 17.26602
Lösungsmittel | Wasser | 18.02 | 8 | 8.011 | 100 | 8.011 | 0.4445616 | 1 | 46.3744 | 0.7998203
Katalysator | DLJZ6 |  | 0.1 | 0.1
Flüssigphasenanalytik | [8 empty] | Kohlenstoffbilanz
| Substanz | Molmasse / g/mol | Konzentration / mol/L | Stoffmenge / mol | Ausbeute / % | Selektivität / % | Menge C-Atome /mol |  |  | Stoffmenge C-Atome / mol
| Glycerin | 92.09382 | 0.768 | 0.007362322 |  |  | 0.02208697 |  | Vor Reaktion | 0.06466069
| 1,2 PDO | 76.09 | 0.807 | 0.00773619 | 35.89286 | 54.51384 | 0.02320857 |  | Nach Reaktion | 0.05689503
| 1,3 PDO | 76.09 |  | 0 | 0 | 0 | 0 |  | Bilanz / % | 87.99014
| Ethylengylcol | 62.07 | 0.087 | 0.0008340131 | 3.86949 | 5.876956 | 0.001668026
| Methanol | 32.04 |  | 0 | 0 | 0 | 0
| Ethanol | 46.068 | 0.047 | 0.0004505588 | 2.090414 | 3.174908 | 0.0009011176
| Hydroxyaceton | 74.08 | 0.169 | 0.001620094 | 7.516596 | 11.41616 | 0.004860283
| Propionsäure | 74.08 |  | 0 | 0 | 0 | 0
| 2-Propanol | 60.1 |  | 0 | 0 | 0 | 0
| n-Propanol | 60.1 | 0.145 | 0.001390022 | 6.449151 | 9.794927 | 0.004170065
Gasphasenanalytik | Substanz | Molmasse / g / mol | Gasgehalt_Messung 1 / mol% | Gasgehalt_Messung 2 / mol% | Gasgehalt_Messung 2 / mol% | Stoffmenge / mol | Ausbeute / % | Selektivität / % | Menge C-Atome /mol
| Methan | 16.04 |  |  | 0 | 0 | 0 | 0 | 0
| CO2 | 44.01 |  |  | 0 | 0 | 0 | 0 | 0
| CO | 28.01 |  |  | 0 | 0 | 0 | 0 | 0
| Ethan | 30.07 |  |  | 0 | 0 | 0 | 0 | 0
| Propan | 44.09 |  |  | 0 | 0 | 0 | 0 | 0
| iso-butan | 58.12 |  |  | 0 | 0 | 0 | 0 | 0
Feststoffanalytik | Masse Filter vor der Reaktion / g | Masse Filter nach der Reaktion / g | Masse Kat nach der Reaktion / g | Massendifferenz Kat / g | Massendifferenz Kohlenstoff / g | Stoffmenge Kohlenstoff / mol
|  |  | 0 | -0.1 | -0.095 | -0.007909416

## R4
Allgemeines |  |  | Bedingungen
Versuchsname: | DLJZ V3 |  | Reaktorvolumen / mL | 27.99375 |  | Umsatz / % | 33.55039
Datum: | 2025-09-29 |  | Reaktionstemperatur / °C | 220 |  | Stoffmenge Gas / mol | 0.01206362
|  |  | Reaktionsdruck / bar | 50 |  | Kohlenstoffbilanz / % | 98.20719
Reaktionsgas | H2 |  | Reaktionszeit / h | 20 |  | Produktivität | 15.75218
|  |  | Rührerdrehzahl / rpm | 1000
|  |  | Fülldruck / bar | 30
|  |  | Temperatur bei Gasbagentnahme / °C | 21
|  |  | Druck nach Reaktion / bar | 16
Einwaagen
| Substanz | Molmasse / g / mol | Masse_soll / g | Masse_ist / g | Reinheit / % | Masse_rein / g | Stoffmenge / mol | Dichte/ g/mL | Konzentration / mol/L | wt % | Volumen /mL | Volumen Gasphase / mL
Substrat | Glycerin | 92.09382 | 2 | 1.989 | 99 | 1.96911 | 0.02138157 | 1.26 | 2.237786 | 0.1972858 | 9.554786 | 18.43896
Lösungsmittel | Wasser | 18.02 | 8 | 7.992 | 100 | 7.992 | 0.4435072 | 1 | 46.41729 | 0.8007214
Katalysator | DLJZ7 |  | 0.1 | 0.1
Flüssigphasenanalytik | [8 empty] | Kohlenstoffbilanz
| Substanz | Molmasse / g/mol | Konzentration / mol/L | Stoffmenge / mol | Ausbeute / % | Selektivität / % | Menge C-Atome /mol |  |  | Stoffmenge C-Atome / mol
| Glycerin | 92.09382 | 1.487 | 0.01420797 |  |  | 0.0426239 |  | Vor Reaktion | 0.0641447
| 1,2 PDO | 76.09 | 0.585 | 0.00558955 | 26.14191 | 77.91835 | 0.01676865 |  | Nach Reaktion | 0.0629947
| 1,3 PDO | 76.09 |  | 0 | 0 | 0 | 0 |  | Bilanz / % | 98.20719
| Ethylengylcol | 62.07 | 0.046 | 0.0004395201 | 2.055603 | 6.126913 | 0.0008790403
| Methanol | 32.04 |  | 0 | 0 | 0 | 0
| Ethanol | 46.068 |  | 0 | 0 | 0 | 0
| Hydroxyaceton | 74.08 | 0.016 | 0.0001528766 | 0.7149924 | 2.1311 | 0.0004586297
| Propionsäure | 74.08 |  | 0 | 0 | 0 | 0
| 2-Propanol | 60.1 |  | 0 | 0 | 0 | 0
| n-Propanol | 60.1 | 0.079 | 0.0007548281 | 3.530275 | 10.52231 | 0.002264484
Gasphasenanalytik | Substanz | Molmasse / g / mol | Gasgehalt_Messung 1 / mol% | Gasgehalt_Messung 2 / mol% | Gasgehalt_Messung 2 / mol% | Stoffmenge / mol | Ausbeute / % | Selektivität / % | Menge C-Atome /mol
| Methan | 16.04 |  |  | 0 | 0 | 0 | 0 | 0
| CO2 | 44.01 |  |  | 0 | 0 | 0 | 0 | 0
| CO | 28.01 |  |  | 0 | 0 | 0 | 0 | 0
| Ethan | 30.07 |  |  | 0 | 0 | 0 | 0 | 0
| Propan | 44.09 |  |  | 0 | 0 | 0 | 0 | 0
| iso-butan | 58.12 |  |  | 0 | 0 | 0 | 0 | 0
Feststoffanalytik | Masse Filter vor der Reaktion / g | Masse Filter nach der Reaktion / g | Masse Kat nach der Reaktion / g | Massendifferenz Kat / g | Massendifferenz Kohlenstoff / g | Stoffmenge Kohlenstoff / mol
|  |  | 0 | -0.1 | -0.095 | -0.007909416

## R10
Allgemeines |  |  | Bedingungen
Versuchsname: | DLJZ V3 |  | Reaktorvolumen / mL | 28.94316 |  | Umsatz / % | 36.19865
Datum: | 2025-09-29 |  | Reaktionstemperatur / °C | 220 |  | Stoffmenge Gas / mol | 0.008712071
|  |  | Reaktionsdruck / bar | 50 |  | Kohlenstoffbilanz / % | 99.50983
Reaktionsgas | H2 |  | Reaktionszeit / h | 20 |  | Produktivität | 18.43281
|  |  | Rührerdrehzahl / rpm | 1000
|  |  | Fülldruck / bar | 31
|  |  | Temperatur bei Gasbagentnahme / °C | 21
|  |  | Druck nach Reaktion / bar | 11
Einwaagen
| Substanz | Molmasse / g / mol | Masse_soll / g | Masse_ist / g | Reinheit / % | Masse_rein / g | Stoffmenge / mol | Dichte/ g/mL | Konzentration / mol/L | wt % | Volumen /mL | Volumen Gasphase / mL
Substrat | Glycerin | 92.09382 | 2 | 1.992 | 99 | 1.97208 | 0.02141381 | 1.26 | 2.23663 | 0.1971883 | 9.574143 | 19.36902
Lösungsmittel | Wasser | 18.02 | 8 | 8.009 | 100 | 8.009 | 0.4444506 | 1 | 46.42197 | 0.8008199
Katalysator | DLJZ7 |  | 0.1 | 0.101
Flüssigphasenanalytik | [8 empty] | Kohlenstoffbilanz
| Substanz | Molmasse / g/mol | Konzentration / mol/L | Stoffmenge / mol | Ausbeute / % | Selektivität / % | Menge C-Atome /mol |  |  | Stoffmenge C-Atome / mol
| Glycerin | 92.09382 | 1.427 | 0.0136623 |  |  | 0.04098691 |  | Vor Reaktion | 0.06424144
| 1,2 PDO | 76.09 | 0.69 | 0.006606159 | 30.84998 | 85.22412 | 0.01981848 |  | Nach Reaktion | 0.06392655
| 1,3 PDO | 76.09 |  | 0 | 0 | 0 | 0 |  | Bilanz / % | 99.50983
| Ethylengylcol | 62.07 | 0.034 | 0.0003255209 | 1.520144 | 4.199449 | 0.0006510417
| Methanol | 32.04 |  | 0 | 0 | 0 | 0
| Ethanol | 46.068 |  | 0 | 0 | 0 | 0
| Hydroxyaceton | 74.08 | 0.018 | 0.0001723346 | 0.8047822 | 2.223238 | 0.0005170037
| Propionsäure | 74.08 |  | 0 | 0 | 0 | 0
| 2-Propanol | 60.1 |  | 0 | 0 | 0 | 0
| n-Propanol | 60.1 | 0.068 | 0.0006510417 | 3.040288 | 8.398899 | 0.001953125
Gasphasenanalytik | Substanz | Molmasse / g / mol | Gasgehalt_Messung 1 / mol% | Gasgehalt_Messung 2 / mol% | Gasgehalt_Messung 2 / mol% | Stoffmenge / mol | Ausbeute / % | Selektivität / % | Menge C-Atome /mol
| Methan | 16.04 |  |  | 0 | 0 | 0 | 0 | 0
| CO2 | 44.01 |  |  | 0 | 0 | 0 | 0 | 0
| CO | 28.01 |  |  | 0 | 0 | 0 | 0 | 0
| Ethan | 30.07 |  |  | 0 | 0 | 0 | 0 | 0
| Propan | 44.09 |  |  | 0 | 0 | 0 | 0 | 0
| iso-butan | 58.12 |  |  | 0 | 0 | 0 | 0 | 0
Feststoffanalytik | Masse Filter vor der Reaktion / g | Masse Filter nach der Reaktion / g | Masse Kat nach der Reaktion / g | Massendifferenz Kat / g | Massendifferenz Kohlenstoff / g | Stoffmenge Kohlenstoff / mol
|  |  | 0 | -0.101 | -0.09595 | -0.007988511

## Reaktorvolumina
Berechnung Reaktorvolumen |  |  |  |  | Periferie
| Reaktorvolumenmessung 1 / mL | Reaktorvolumenmessung 2 / mL | Reaktorvolumenmessung 3 / mL |  | L Ventil / cm | L Berstscheibe / cm | L Manometer / cm | L 2. Berstscheibe / cm | Gesamtlänge Rohre / cm | Volumen Rohre / mL | Gesamtvolumen Reaktor / mL
R1 | 24 | 23 | 23 | 23.33333 | 19.5 | 16.5 | 11 | 8 | 55 | 3.887721 | 27.22105
R2 | 22 | 25 | 23 | 23.33333 | 19.5 | 16.5 | 10 | 8 | 54 | 3.817035 | 27.15037
R3 | 23 | 23 | 23 | 23 | 19 | 16.5 | 11 | 8 | 54.5 | 3.852378 | 26.85238
R4 | 23 | 24 | 25 | 24 | 21 | 16.5 | 11 | 8 | 56.5 | 3.99375 | 27.99375
R5 |  |  |  | 0 |  |  |  |  | 0 | 0 | 0
R6 |  |  |  | 0 |  |  |  |  | 0 | 0 | 0
R7 | 24 | 26 | 25 | 25 | 21 | 16.5 | 11 | 8.5 | 57 | 4.029093 | 29.02909
R8 | 24 | 25 | 23 | 24 | 20 | 17 | 11 | 10.5 | 58.5 | 4.135121 | 28.13512
R9 | 25 | 26 | 25 | 25.33333 | 21 | 16.5 | 11 | 8 | 56.5 | 3.99375 | 29.32708
R10 | 25 | 25 | 24 | 24.66667 | 21 | 18 | 12 | 9.5 | 60.5 | 4.276493 | 28.94316