## R1
Allgemeines |  |  | Bedingungen
Versuchsname: | DLJZ V4 |  | Reaktorvolumen / mL | 27.22105 |  | Umsatz / % | 9.148372
Datum: | 2025-10-01 |  | Reaktionstemperatur / °C | 220 |  | Stoffmenge Gas / mol | 0.01298744
|  |  | Reaktionsdruck / bar | 50 |  | Kohlenstoffbilanz / % | 100.6998
Reaktionsgas | H2 |  | Reaktionszeit / h | 20 |  | Produktivität | 2.048028
|  |  | Rührerdrehzahl / rpm | 1000
|  |  | Fülldruck / bar | 30
|  |  | Temperatur bei Gasbagentnahme / °C | 21
|  |  | Druck nach Reaktion / bar | 18
Einwaagen
| Substanz | Molmasse / g / mol | Masse_soll / g | Masse_ist / g | Reinheit / % | Masse_rein / g | Stoffmenge / mol | Dichte/ g/mL | Konzentration / mol/L | wt % | Volumen /mL | Volumen Gasphase / mL
Substrat | Glycerin | 92.09382 | 2 | 2.008 | 99 | 1.98792 | 0.02158581 | 1.26 | 2.254225 | 0.1986728 | 9.575714 | 17.64534
Lösungsmittel | Wasser | 18.02 | 8 | 7.998 | 100 | 7.998 | 0.4438402 | 1 | 46.35061 | 0.7993204
Katalysator | DLJZSFB4 |  | 0.1 | 0.096
Flüssigphasenanalytik | [8 empty] | Kohlenstoffbilanz
| Substanz | Molmasse / g/mol | Konzentration / mol/L | Stoffmenge / mol | Ausbeute / % | Selektivität / % | Menge C-Atome /mol |  |  | Stoffmenge C-Atome / mol
| Glycerin | 92.09382 | 2.048 | 0.01961106 |  |  | 0.05883319 |  | Vor Reaktion | 0.06475744
| 1,2 PDO | 76.09 | 0.204 | 0.001953446 | 9.049674 | 98.92115 | 0.005860337 |  | Nach Reaktion | 0.06521061
| 1,3 PDO | 76.09 |  | 0 | 0 | 0 | 0 |  | Bilanz / % | 100.6998
| Ethylengylcol | 62.07 |  | 0 | 0 | 0 | 0
| Methanol | 32.04 |  | 0 | 0 | 0 | 0
| Ethanol | 46.068 |  | 0 | 0 | 0 | 0
| Hydroxyaceton | 74.08 |  | 0 | 0 | 0 | 0
| Propionsäure | 74.08 |  | 0 | 0 | 0 | 0
| 2-Propanol | 60.1 |  | 0 | 0 | 0 | 0
| n-Propanol | 60.1 | 0.018 | 0.0001723629 | 0.7985006 | 8.728336 | 0.0005170886
Gasphasenanalytik | Substanz | Molmasse / g / mol | Gasgehalt_Messung 1 / mol% | Gasgehalt_Messung 2 / mol% | Gasgehalt_Messung 2 / mol% | Stoffmenge / mol | Ausbeute / % | Selektivität / % | Menge C-Atome /mol
| Methan | 16.04 |  |  | 0 | 0 | 0 | 0 | 0
| CO2 | 44.01 |  |  | 0 | 0 | 0 | 0 | 0
| CO | 28.01 |  |  | 0 | 0 | 0 | 0 | 0
| Ethan | 30.07 |  |  | 0 | 0 | 0 | 0 | 0
| Propan | 44.09 |  |  | 0 | 0 | 0 | 0 | 0
| iso-butan | 58.12 |  |  | 0 | 0 | 0 | 0 | 0
Feststoffanalytik | Masse Filter vor der Reaktion / g | Masse Filter nach der Reaktion / g | Masse Kat nach der Reaktion / g | Massendifferenz Kat / g | Massendifferenz Kohlenstoff / g | Stoffmenge Kohlenstoff / mol
|  |  | 0 | -0.096 | -0.0912 | -0.00759304

## R3
Allgemeines |  |  | Bedingungen
Versuchsname: | DLJZ V4 |  | Reaktorvolumen / mL | 26.85238 |  | Umsatz / % | 14.3418
Datum: | 2025-10-01 |  | Reaktionstemperatur / °C | 220 |  | Stoffmenge Gas / mol | 0.01405719
|  |  | Reaktionsdruck / bar | 50 |  | Kohlenstoffbilanz / % | 99.5816
Reaktionsgas | H2 |  | Reaktionszeit / h | 20 |  | Produktivität | 2.506736
|  |  | Rührerdrehzahl / rpm | 1000
|  |  | Fülldruck / bar | 30
|  |  | Temperatur bei Gasbagentnahme / °C | 21
|  |  | Druck nach Reaktion / bar | 20
Einwaagen
| Substanz | Molmasse / g / mol | Masse_soll / g | Masse_ist / g | Reinheit / % | Masse_rein / g | Stoffmenge / mol | Dichte/ g/mL | Konzentration / mol/L | wt % | Volumen /mL | Volumen Gasphase / mL
Substrat | Glycerin | 92.09382 | 2 | 1.995 | 99 | 1.97505 | 0.02144606 | 1.26 | 2.219285 | 0.1957239 | 9.6635 | 17.18888
Lösungsmittel | Wasser | 18.02 | 8 | 8.096 | 100 | 8.096 | 0.4492786 | 1 | 46.49232 | 0.8022991
Katalysator | DLJZSFB4 |  | 0.1 | 0.097
Flüssigphasenanalytik | [8 empty] | Kohlenstoffbilanz
| Substanz | Molmasse / g/mol | Konzentration / mol/L | Stoffmenge / mol | Ausbeute / % | Selektivität / % | Menge C-Atome /mol |  |  | Stoffmenge C-Atome / mol
| Glycerin | 92.09382 | 1.901 | 0.0183703135 |  |  | 0.0551109405 |  | Vor Reaktion | 0.06433819
| 1,2 PDO | 76.09 | 0.25 | 0.002415875 | 11.26489 | 78.54586 | 0.007247625 |  | Nach Reaktion | 0.064069005
| 1,3 PDO | 76.09 |  | 0 | 0 | 0 | 0 |  | Bilanz / % | 99.5816
| Ethylengylcol | 62.07 |  | 0 | 0 | 0 | 0
| Methanol | 32.04 |  | 0 | 0 | 0 | 0
| Ethanol | 46.068 |  | 0 | 0 | 0 | 0
| Hydroxyaceton | 74.08 | 0.013 | 0.0001256255 | 0.5857741 | 4.084385 | 0.0003768765
| Propionsäure | 74.08 |  | 0 | 0 | 0 | 0
| 2-Propanol | 60.1 |  | 0 | 0 | 0 | 0
| n-Propanol | 60.1 | 0.046 | 0.000444521 | 2.072739 | 14.45244 | 0.001333563
Gasphasenanalytik | Substanz | Molmasse / g / mol | Gasgehalt_Messung 1 / mol% | Gasgehalt_Messung 2 / mol% | Gasgehalt_Messung 2 / mol% | Stoffmenge / mol | Ausbeute / % | Selektivität / % | Menge C-Atome /mol
| Methan | 16.04 |  |  | 0 | 0 | 0 | 0 | 0
| CO2 | 44.01 |  |  | 0 | 0 | 0 | 0 | 0
| CO | 28.01 |  |  | 0 | 0 | 0 | 0 | 0
| Ethan | 30.07 |  |  | 0 | 0 | 0 | 0 | 0
| Propan | 44.09 |  |  | 0 | 0 | 0 | 0 | 0
| iso-butan | 58.12 |  |  | 0 | 0 | 0 | 0 | 0
Feststoffanalytik | Masse Filter vor der Reaktion / g | Masse Filter nach der Reaktion / g | Masse Kat nach der Reaktion / g | Massendifferenz Kat / g | Massendifferenz Kohlenstoff / g | Stoffmenge Kohlenstoff / mol
|  |  | 0 | -0.097 | -0.09215 | -0.007672134

## R4
Allgemeines |  |  | Bedingungen
Versuchsname: | DLJZ V4 |  | Reaktorvolumen / mL | 27.99375 |  | Umsatz / % | 70.97917
Datum: | 2025-10-01 |  | Reaktionstemperatur / °C | 220 |  | Stoffmenge Gas / mol | 0.007516542
|  |  | Reaktionsdruck / bar | 50 |  | Kohlenstoffbilanz / % | 89.44028
Reaktionsgas | H2 |  | Reaktionszeit / h | 20 |  | Produktivität | 8.64007
|  |  | Rührerdrehzahl / rpm | 1000
|  |  | Fülldruck / bar | 30
|  |  | Temperatur bei Gasbagentnahme / °C | 21
|  |  | Druck nach Reaktion / bar | 10
Einwaagen
| Substanz | Molmasse / g / mol | Masse_soll / g | Masse_ist / g | Reinheit / % | Masse_rein / g | Stoffmenge / mol | Dichte/ g/mL | Konzentration / mol/L | wt % | Volumen /mL | Volumen Gasphase / mL
Substrat | Glycerin | 92.09382 | 2 | 2.018 | 99 | 1.99782 | 0.02169331 | 1.26 | 2.257 | 0.1989068 | 9.611571 | 18.38218
Lösungsmittel | Wasser | 18.02 | 8 | 8.026 | 100 | 8.026 | 0.445394 | 1 | 46.33935 | 0.799084
Katalysator | DLJZSFB5 |  | 0.1 | 0.1
Flüssigphasenanalytik | [8 empty] | Kohlenstoffbilanz
| Substanz | Molmasse / g/mol | Konzentration / mol/L | Stoffmenge / mol | Ausbeute / % | Selektivität / % | Menge C-Atome /mol |  |  | Stoffmenge C-Atome / mol
| Glycerin | 92.09382 | 0.655 | 0.006295579 |  |  | 0.01888674 |  | Vor Reaktion | 0.06507994
| 1,2 PDO | 76.09 | 1.016 | 0.009765357 | 45.01552 | 63.42074 | 0.02929607 |  | Nach Reaktion | 0.05820768
| 1,3 PDO | 76.09 |  | 0 | 0 | 0 | 0 |  | Bilanz / % | 89.44028
| Ethylengylcol | 62.07 | 0.068 | 0.0006535869 | 3.01285 | 4.244695 | 0.001307174
| Methanol | 32.04 |  | 0 | 0 | 0 | 0
| Ethanol | 46.068 | 0.044 | 0.0004229091 | 1.949491 | 2.746568 | 0.0008458183
| Hydroxyaceton | 74.08 | 0.118 | 0.001134165 | 5.22818 | 7.365795 | 0.003402496
| Propionsäure | 74.08 |  | 0 | 0 | 0 | 0
| 2-Propanol | 60.1 |  | 0 | 0 | 0 | 0
| n-Propanol | 60.1 | 0.155 | 0.001489794 | 6.867525 | 9.675409 | 0.004469381
Gasphasenanalytik | Substanz | Molmasse / g / mol | Gasgehalt_Messung 1 / mol% | Gasgehalt_Messung 2 / mol% | Gasgehalt_Messung 2 / mol% | Stoffmenge / mol | Ausbeute / % | Selektivität / % | Menge C-Atome /mol
| Methan | 16.04 |  |  | 0 | 0 | 0 | 0 | 0
| CO2 | 44.01 |  |  | 0 | 0 | 0 | 0 | 0
| CO | 28.01 |  |  | 0 | 0 | 0 | 0 | 0
| Ethan | 30.07 |  |  | 0 | 0 | 0 | 0 | 0
| Propan | 44.09 |  |  | 0 | 0 | 0 | 0 | 0
| iso-butan | 58.12 |  |  | 0 | 0 | 0 | 0 | 0
Feststoffanalytik | Masse Filter vor der Reaktion / g | Masse Filter nach der Reaktion / g | Masse Kat nach der Reaktion / g | Massendifferenz Kat / g | Massendifferenz Kohlenstoff / g | Stoffmenge Kohlenstoff / mol
|  |  | 0 | -0.1 | -0.095 | -0.007909416

## R10
Allgemeines |  |  | Bedingungen
Versuchsname: | DLJZ V4 |  | Reaktorvolumen / mL | 28.94316 |  | Umsatz / % | 68.07005
Datum: | 2025-10-01 |  | Reaktionstemperatur / °C | 220 |  | Stoffmenge Gas / mol | 0.007908907
|  |  | Reaktionsdruck / bar | 50 |  | Kohlenstoffbilanz / % | 90.1766
Reaktionsgas | H2 |  | Reaktionszeit / h | 20 |  | Produktivität | 8.323415
|  |  | Rührerdrehzahl / rpm | 1000
|  |  | Fülldruck / bar | 30
|  |  | Temperatur bei Gasbagentnahme / °C | 21
|  |  | Druck nach Reaktion / bar | 10
Einwaagen
| Substanz | Molmasse / g / mol | Masse_soll / g | Masse_ist / g | Reinheit / % | Masse_rein / g | Stoffmenge / mol | Dichte/ g/mL | Konzentration / mol/L | wt % | Volumen /mL | Volumen Gasphase / mL
Substrat | Glycerin | 92.09382 | 2 | 2.042 | 99 | 2.02158 | 0.02195131 | 1.26 | 2.286255 | 0.2013726 | 9.601429 | 19.34173
Lösungsmittel | Wasser | 18.02 | 8 | 7.997 | 100 | 7.997 | 0.4437847 | 1 | 46.22069 | 0.7965933
Katalysator | DLJZSFB5 |  | 0.1 | 0.099
Flüssigphasenanalytik | [8 empty] | Kohlenstoffbilanz
| Substanz | Molmasse / g/mol | Konzentration / mol/L | Stoffmenge / mol | Ausbeute / % | Selektivität / % | Menge C-Atome /mol |  |  | Stoffmenge C-Atome / mol
| Glycerin | 92.09382 | 0.73 | 0.007009043 |  |  | 0.02102713 |  | Vor Reaktion | 0.06585393
| 1,2 PDO | 76.09 | 0.97 | 0.009313386 | 42.42747 | 62.32913 | 0.02794016 |  | Nach Reaktion | 0.05938484
| 1,3 PDO | 76.09 |  | 0 | 0 | 0 | 0 |  | Bilanz / % | 90.1766
| Ethylengylcol | 62.07 | 0.08 | 0.0007681143 | 3.499173 | 5.140547 | 0.001536229
| Methanol | 32.04 |  | 0 | 0 | 0 | 0
| Ethanol | 46.068 | 0.044 | 0.0004224629 | 1.924545 | 2.827301 | 0.0008449257
| Hydroxyaceton | 74.08 | 0.128 | 0.001228983 | 5.598677 | 8.224875 | 0.003686949
| Propionsäure | 74.08 |  | 0 | 0 | 0 | 0
| 2-Propanol | 60.1 |  | 0 | 0 | 0 | 0
| n-Propanol | 60.1 | 0.151 | 0.001449816 | 6.604689 | 9.702783 | 0.004349447
Gasphasenanalytik | Substanz | Molmasse / g / mol | Gasgehalt_Messung 1 / mol% | Gasgehalt_Messung 2 / mol% | Gasgehalt_Messung 2 / mol% | Stoffmenge / mol | Ausbeute / % | Selektivität / % | Menge C-Atome /mol
| Methan | 16.04 |  |  | 0 | 0 | 0 | 0 | 0
| CO2 | 44.01 |  |  | 0 | 0 | 0 | 0 | 0
| CO | 28.01 |  |  | 0 | 0 | 0 | 0 | 0
| Ethan | 30.07 |  |  | 0 | 0 | 0 | 0 | 0
| Propan | 44.09 |  |  | 0 | 0 | 0 | 0 | 0
| iso-butan | 58.12 |  |  | 0 | 0 | 0 | 0 | 0
Feststoffanalytik | Masse Filter vor der Reaktion / g | Masse Filter nach der Reaktion / g | Masse Kat nach der Reaktion / g | Massendifferenz Kat / g | Massendifferenz Kohlenstoff / g | Stoffmenge Kohlenstoff / mol
|  |  | 0 | -0.099 | -0.09405 | -0.007830322

## Reaktorvolumina
Berechnung Reaktorvolumen |  |  |  |  | Periferie
| Reaktorvolumenmessung 1 / mL | Reaktorvolumenmessung 2 / mL | Reaktorvolumenmessung 3 / mL |  | L Ventil / cm | L Berstscheibe / cm | L Manometer / cm | L 2. Berstscheibe / cm | Gesamtlänge Rohre / cm | Volumen Rohre / mL | Gesamtvolumen Reaktor / mL
R1 | 24 | 23 | 23 | 23.33333 | 19.5 | 16.5 | 11 | 8 | 55 | 3.887721 | 27.22105
R2 | 22 | 25 | 23 | 23.33333 | 19.5 | 16.5 | 10 | 8 | 54 | 3.817035 | 27.15037
R3 | 23 | 23 | 23 | 23 | 19 | 16.5 | 11 | 8 | 54.5 | 3.852378 | 26.85238
R4 | 23 | 24 | 25 | 24 | 21 | 16.5 | 11 | 8 | 56.5 | 3.99375 | 27.99375
R5 |  |  |  | 0 |  |  |  |  | 0 | 0 | 0
R6 |  |  |  | 0 |  |  |  |  | 0 | 0 | 0
R7 | 24 | 26 | 25 | 25 | 21 | 16.5 | 11 | 8.5 | 57 | 4.029093 | 29.02909
R8 | 24 | 25 | 23 | 24 | 20 | 17 | 11 | 10.5 | 58.5 | 4.135121 | 28.13512
R9 | 25 | 26 | 25 | 25.33333 | 21 | 16.5 | 11 | 8 | 56.5 | 3.99375 | 29.32708
R10 | 25 | 25 | 24 | 24.66667 | 21 | 18 | 12 | 9.5 | 60.5 | 4.276493 | 28.94316