## R1
Allgemeines |  |  | Bedingungen
Versuchsname: | DLJZ V6 |  | Reaktorvolumen / mL | 27.22105 |  | Umsatz / % | 45.88438
Datum: | 2025-10-09 |  | Reaktionstemperatur / °C | 220 |  | Stoffmenge Gas / mol | 0.01150696
|  |  | Reaktionsdruck / bar | 50 |  | Kohlenstoffbilanz / % | 97.56744
Reaktionsgas | H2 |  | Reaktionszeit / h | 20 |  | Produktivität | 6.360645
|  |  | Rührerdrehzahl / rpm | 1000
|  |  | Fülldruck / bar | 30
|  |  | Temperatur bei Gasbagentnahme / °C | 22
|  |  | Druck nach Reaktion / bar | 16
Einwaagen
| Substanz | Molmasse / g / mol | Masse_soll / g | Masse_ist / g | Reinheit / % | Masse_rein / g | Stoffmenge / mol | Dichte/ g/mL | Konzentration / mol/L | wt % | Volumen /mL | Volumen Gasphase / mL
Substrat | Glycerin | 92.09382 | 2 | 2.006 | 99 | 1.98594 | 0.02156431 | 1.26 | 2.252585 | 0.1985344 | 9.573143 | 17.64791
Lösungsmittel | Wasser | 18.02 | 8 | 7.997 | 100 | 7.997 | 0.4437847 | 1 | 46.35726 | 0.7994602
Katalysator | DLJZ3 |  | 0.1 | 0.1
Flüssigphasenanalytik | [8 empty] | Kohlenstoffbilanz
| Substanz | Molmasse / g/mol | Konzentration / mol/L | Stoffmenge / mol | Ausbeute / % | Selektivität / % | Menge C-Atome /mol |  |  | Stoffmenge C-Atome / mol
| Glycerin | 92.09382 | 1.219 | 0.01166966 |  |  | 0.03500898 |  | Vor Reaktion | 0.06469294
| 1,2 PDO | 76.09 | 0.854 | 0.008175464 | 37.91201 | 82.62508 | 0.024526392 |  | Nach Reaktion | 0.06311925
| 1,3 PDO | 76.09 |  | 0 | 0 | 0 | 0 |  | Bilanz / % | 97.56744
| Ethylengylcol | 62.07 | 0.053 | 0.0005073766 | 2.352853 | 5.127786 | 0.001014753
| Methanol | 32.04 |  | 0 | 0 | 0 | 0
| Ethanol | 46.068 | 0.024 | 0.0002297554 | 1.065443 | 2.322016 | 0.0004595109
| Hydroxyaceton | 74.08 | 0.007 | 6.7012e-05 | 0.3107542 | 0.6772547 | 0.000201036
| Propionsäure | 74.08 |  | 0 | 0 | 0 | 0
| 2-Propanol | 60.1 |  | 0 | 0 | 0 | 0
| n-Propanol | 60.1 | 0.045 | 0.0004307914 | 1.997705 | 4.35378 | 0.001292374
Gasphasenanalytik | Substanz | Molmasse / g / mol | Gasgehalt_Messung 1 / mol% | Gasgehalt_Messung 2 / mol% | Gasgehalt_Messung 2 / mol% | Stoffmenge / mol | Ausbeute / % | Selektivität / % | Menge C-Atome /mol
| Methan | 16.04 | 2.69 | 2.7 | 2.695 | 0.0003101125 | 0.4793606 | 1.044714 | 0.0003101125
| CO2 | 44.01 | 1.2 |  | 0.6 | 6.904174e-05 | 0.1067222 | 0.2325894 | 6.904174e-05
| CO | 28.01 |  |  | 0 | 0 | 0 | 0 | 0
| Ethan | 30.07 | 0.76 | 0.76 | 0.76 | 8.745287e-05 | 0.270363 | 0.5892265 | 0.0001749057
| Propan | 44.09 | 0.18 | 0.18 | 0.18 | 2.071252e-05 | 0.09605 | 0.2093305 | 6.213757e-05
| iso-butan | 58.12 |  |  | 0 | 0 | 0 | 0 | 0
Feststoffanalytik | Masse Filter vor der Reaktion / g | Masse Filter nach der Reaktion / g | Masse Kat nach der Reaktion / g | Massendifferenz Kat / g | Massendifferenz Kohlenstoff / g | Stoffmenge Kohlenstoff / mol
|  |  | 0 | -0.1 | -0.095 | -0.007909416

## R3
Allgemeines |  |  | Bedingungen
Versuchsname: | DLJZ V6 |  | Reaktorvolumen / mL | 26.85238 |  | Umsatz / % | 51.14475
Datum: | 2025-10-09 |  | Reaktionstemperatur / °C | 220 |  | Stoffmenge Gas / mol | 0.007044953
|  |  | Reaktionsdruck / bar | 50 |  | Kohlenstoffbilanz / % | 94.59812
Reaktionsgas | H2 |  | Reaktionszeit / h | 20 |  | Produktivität | 5.393369
|  |  | Rührerdrehzahl / rpm | 1000
|  |  | Fülldruck / bar | 30
|  |  | Temperatur bei Gasbagentnahme / °C | 22
|  |  | Druck nach Reaktion / bar | 10
Einwaagen
| Substanz | Molmasse / g / mol | Masse_soll / g | Masse_ist / g | Reinheit / % | Masse_rein / g | Stoffmenge / mol | Dichte/ g/mL | Konzentration / mol/L | wt % | Volumen /mL | Volumen Gasphase / mL
Substrat | Glycerin | 92.09382 | 2 | 2.007 | 99 | 1.98693 | 0.02157506 | 1.26 | 2.255643 | 0.1987924 | 9.564929 | 17.28745
Lösungsmittel | Wasser | 18.02 | 8 | 7.988 | 100 | 7.988 | 0.4432852 | 1 | 46.34486 | 0.7991996
Katalysator | DLJZ3 |  | 0.1 | 0.101
Flüssigphasenanalytik | [8 empty] | Kohlenstoffbilanz
| Substanz | Molmasse / g/mol | Konzentration / mol/L | Stoffmenge / mol | Ausbeute / % | Selektivität / % | Menge C-Atome /mol |  |  | Stoffmenge C-Atome / mol
| Glycerin | 92.09382 | 1.102 | 0.01054055 |  |  | 0.03162165 |  | Vor Reaktion | 0.06472519
| 1,2 PDO | 76.09 | 0.732 | 0.007001528 | 32.45195 | 63.45118 | 0.02100458 |  | Nach Reaktion | 0.06122881
| 1,3 PDO | 76.09 |  | 0 | 0 | 0 | 0 |  | Bilanz / % | 94.59812
| Ethylengylcol | 62.07 | 0.061 | 0.0005834606 | 2.704329 | 5.287598 | 0.001166921
| Methanol | 32.04 |  | 0 | 0 | 0 | 0
| Ethanol | 46.068 | 0.027 | 0.0002582531 | 1.196998 | 2.340412 | 0.0005165061
| Hydroxyaceton | 74.08 | 0.082 | 0.0007843241 | 3.635327 | 7.107919 | 0.002352972
| Propionsäure | 74.08 |  | 0 | 0 | 0 | 0
| 2-Propanol | 60.1 |  | 0 | 0 | 0 | 0
| n-Propanol | 60.1 | 0.119 | 0.0011382265 | 5.275658 | 10.31515 | 0.0034146795
Gasphasenanalytik | Substanz | Molmasse / g / mol | Gasgehalt_Messung 1 / mol% | Gasgehalt_Messung 2 / mol% | Gasgehalt_Messung 2 / mol% | Stoffmenge / mol | Ausbeute / % | Selektivität / % | Menge C-Atome /mol
| Methan | 16.04 | 9.67 | 8.62 | 9.145 | 0.000644261 | 0.995379 | 1.9462 | 0.000644261
| CO2 | 44.01 | 3.08 | 2.68 | 2.88 | 0.0002028947 | 0.3134709 | 0.6129093 | 0.0002028947
| CO | 28.01 | 0.28 | 0.24 | 0.26 | 1.831688e-05 | 0.02829946 | 0.05533209 | 1.831688e-05
| Ethan | 30.07 | 1.76 | 1.55 | 1.655 | 0.000116594 | 0.3602739 | 0.7044201 | 0.000233188
| Propan | 44.09 | 0.27 | 0.23 | 0.25 | 1.761238e-05 | 0.08163305 | 0.1596118 | 5.283715e-05
| iso-butan | 58.12 |  |  | 0 | 0 | 0 | 0 | 0
Feststoffanalytik | Masse Filter vor der Reaktion / g | Masse Filter nach der Reaktion / g | Masse Kat nach der Reaktion / g | Massendifferenz Kat / g | Massendifferenz Kohlenstoff / g | Stoffmenge Kohlenstoff / mol
|  |  | 0 | -0.101 | -0.09595 | -0.007988511

## R4
Allgemeines |  |  | Bedingungen
Versuchsname: | DLJZ V6 |  | Reaktorvolumen / mL | 27.99375 |  | Umsatz / % | 59.50064
Datum: | 2025-10-09 |  | Reaktionstemperatur / °C | 220 |  | Stoffmenge Gas / mol | 0.009013637
|  |  | Reaktionsdruck / bar | 50 |  | Kohlenstoffbilanz / % | 93.74298
Reaktionsgas | H2 |  | Reaktionszeit / h | 20 |  | Produktivität | 5.847231
|  |  | Rührerdrehzahl / rpm | 1000
|  |  | Fülldruck / bar | 30
|  |  | Temperatur bei Gasbagentnahme / °C | 22
|  |  | Druck nach Reaktion / bar | 12
Einwaagen
| Substanz | Molmasse / g / mol | Masse_soll / g | Masse_ist / g | Reinheit / % | Masse_rein / g | Stoffmenge / mol | Dichte/ g/mL | Konzentration / mol/L | wt % | Volumen /mL | Volumen Gasphase / mL
Substrat | Glycerin | 92.09382 | 2 | 2.003 | 99 | 1.98297 | 0.02153206 | 1.26 | 2.251887 | 0.1984756 | 9.561786 | 18.43196
Lösungsmittel | Wasser | 18.02 | 8 | 7.988 | 100 | 7.988 | 0.4432852 | 1 | 46.36009 | 0.7995196
Katalysator | DLJZ3 |  | 0.1 | 0.1
Flüssigphasenanalytik | [8 empty] | Kohlenstoffbilanz
| Substanz | Molmasse / g/mol | Konzentration / mol/L | Stoffmenge / mol | Ausbeute / % | Selektivität / % | Menge C-Atome /mol |  |  | Stoffmenge C-Atome / mol
| Glycerin | 92.09382 | 0.912 | 0.008720349 |  |  | 0.02616105 |  | Vor Reaktion | 0.06459619
| 1,2 PDO | 76.09 | 0.786 | 0.007515564 | 34.90406 | 58.66165 | 0.02254669 |  | Nach Reaktion | 0.06055439
| 1,3 PDO | 76.09 |  | 0 | 0 | 0 | 0 |  | Bilanz / % | 93.74298
| Ethylengylcol | 62.07 | 0.062 | 0.0005928307 | 2.753246 | 4.627255 | 0.001185661
| Methanol | 32.04 |  | 0 | 0 | 0 | 0
| Ethanol | 46.068 | 0.04 | 0.0003824714 | 1.776288 | 2.985326 | 0.0007649429
| Hydroxyaceton | 74.08 | 0.075 | 0.0007171339 | 3.33054 | 5.597486 | 0.002151402
| Propionsäure | 74.08 |  | 0 | 0 | 0 | 0
| 2-Propanol | 60.1 |  | 0 | 0 | 0 | 0
| n-Propanol | 60.1 | 0.17 | 0.001625504 | 7.549223 | 12.68763 | 0.004876511
Gasphasenanalytik | Substanz | Molmasse / g / mol | Gasgehalt_Messung 1 / mol% | Gasgehalt_Messung 2 / mol% | Gasgehalt_Messung 2 / mol% | Stoffmenge / mol | Ausbeute / % | Selektivität / % | Menge C-Atome /mol
| Methan | 16.04 | 20.07 | 20.07 | 20.07 | 0.001809037 | 2.800532 | 4.706726 | 0.001809037
| CO2 | 44.01 | 2.09 | 2.07 | 2.08 | 0.0001874836 | 0.2902395 | 0.4877922 | 0.0001874836
| CO | 28.01 | 0.24 | 0.24 | 0.24 | 2.163273e-05 | 0.03348917 | 0.05628372 | 2.163273e-05
| Ethan | 30.07 | 4.1 | 4.1 | 4.1 | 0.0003695591 | 1.144213 | 1.923027 | 0.0007391182
| Propan | 44.09 | 0.41 | 0.41 | 0.41 | 3.695591e-05 | 0.171632 | 0.288454 | 0.0001108677
| iso-butan | 58.12 |  |  | 0 | 0 | 0 | 0 | 0
Feststoffanalytik | Masse Filter vor der Reaktion / g | Masse Filter nach der Reaktion / g | Masse Kat nach der Reaktion / g | Massendifferenz Kat / g | Massendifferenz Kohlenstoff / g | Stoffmenge Kohlenstoff / mol
|  |  | 0 | -0.1 | -0.095 | -0.007909416

## R10
Allgemeines |  |  | Bedingungen
Versuchsname: | DLJZ V6 |  | Reaktorvolumen / mL | 28.94316 |  | Umsatz / % | 56.35131
Datum: | 2025-10-09 |  | Reaktionstemperatur / °C | 220 |  | Stoffmenge Gas / mol | 0.002368292
|  |  | Reaktionsdruck / bar | 50 |  | Kohlenstoffbilanz / % | 91.43315
Reaktionsgas | H2 |  | Reaktionszeit / h | 20 |  | Produktivität | 6.210618
|  |  | Rührerdrehzahl / rpm | 1000
|  |  | Fülldruck / bar | 30
|  |  | Temperatur bei Gasbagentnahme / °C | 22
|  |  | Druck nach Reaktion / bar | 3
Einwaagen
| Substanz | Molmasse / g / mol | Masse_soll / g | Masse_ist / g | Reinheit / % | Masse_rein / g | Stoffmenge / mol | Dichte/ g/mL | Konzentration / mol/L | wt % | Volumen /mL | Volumen Gasphase / mL
Substrat | Glycerin | 92.09382 | 2 | 1.995 | 99 | 1.97505 | 0.02144606 | 1.26 | 2.240617 | 0.1975248 | 9.5715 | 19.37166
Lösungsmittel | Wasser | 18.02 | 8 | 8.004 | 100 | 8.004 | 0.4441731 | 1 | 46.4058 | 0.80048
Katalysator | DLJZ3 |  | 0.1 | 0.1
Flüssigphasenanalytik | [8 empty] | Kohlenstoffbilanz
| Substanz | Molmasse / g/mol | Konzentration / mol/L | Stoffmenge / mol | Ausbeute / % | Selektivität / % | Menge C-Atome /mol |  |  | Stoffmenge C-Atome / mol
| Glycerin | 92.09382 | 0.978 | 0.009360927 |  |  | 0.028082781 |  | Vor Reaktion | 0.06433819
| 1,2 PDO | 76.09 | 0.834 | 0.007982631 | 37.22189 | 66.05329 | 0.023947893 |  | Nach Reaktion | 0.058826439
| 1,3 PDO | 76.09 |  | 0 | 0 | 0 | 0 |  | Bilanz / % | 91.43315
| Ethylengylcol | 62.07 | 0.05 | 0.000478575 | 2.231528 | 3.960029 | 0.00095715
| Methanol | 32.04 |  | 0 | 0 | 0 | 0
| Ethanol | 46.068 | 0.035 | 0.0003350025 | 1.56207 | 2.772021 | 0.000670005
| Hydroxyaceton | 74.08 | 0.059 | 0.0005647185 | 2.633203 | 4.672835 | 0.0016941555
| Propionsäure | 74.08 |  | 0 | 0 | 0 | 0
| 2-Propanol | 60.1 |  | 0 | 0 | 0 | 0
| n-Propanol | 60.1 | 0.121 | 0.0011581515 | 5.400299 | 9.583271 | 0.0034744545
Gasphasenanalytik | Substanz | Molmasse / g / mol | Gasgehalt_Messung 1 / mol% | Gasgehalt_Messung 2 / mol% | Gasgehalt_Messung 2 / mol% | Stoffmenge / mol | Ausbeute / % | Selektivität / % | Menge C-Atome /mol
| Methan | 16.04 |  |  | 0 | 0 | 0 | 0 | 0
| CO2 | 44.01 |  |  | 0 | 0 | 0 | 0 | 0
| CO | 28.01 |  |  | 0 | 0 | 0 | 0 | 0
| Ethan | 30.07 |  |  | 0 | 0 | 0 | 0 | 0
| Propan | 44.09 |  |  | 0 | 0 | 0 | 0 | 0
| iso-butan | 58.12 |  |  | 0 | 0 | 0 | 0 | 0
Feststoffanalytik | Masse Filter vor der Reaktion / g | Masse Filter nach der Reaktion / g | Masse Kat nach der Reaktion / g | Massendifferenz Kat / g | Massendifferenz Kohlenstoff / g | Stoffmenge Kohlenstoff / mol
|  |  | 0 | -0.1 | -0.095 | -0.007909416

## Reaktorvolumina
Berechnung Reaktorvolumen |  |  |  |  | Periferie
| Reaktorvolumenmessung 1 / mL | Reaktorvolumenmessung 2 / mL | Reaktorvolumenmessung 3 / mL |  | L Ventil / cm | L Berstscheibe / cm | L Manometer / cm | L 2. Berstscheibe / cm | Gesamtlänge Rohre / cm | Volumen Rohre / mL | Gesamtvolumen Reaktor / mL
R1 | 24 | 23 | 23 | 23.33333 | 19.5 | 16.5 | 11 | 8 | 55 | 3.887721 | 27.22105
R2 | 22 | 25 | 23 | 23.33333 | 19.5 | 16.5 | 10 | 8 | 54 | 3.817035 | 27.15037
R3 | 23 | 23 | 23 | 23 | 19 | 16.5 | 11 | 8 | 54.5 | 3.852378 | 26.85238
R4 | 23 | 24 | 25 | 24 | 21 | 16.5 | 11 | 8 | 56.5 | 3.99375 | 27.99375
R5 |  |  |  | 0 |  |  |  |  | 0 | 0 | 0
R6 |  |  |  | 0 |  |  |  |  | 0 | 0 | 0
R7 | 24 | 26 | 25 | 25 | 21 | 16.5 | 11 | 8.5 | 57 | 4.029093 | 29.02909
R8 | 24 | 25 | 23 | 24 | 20 | 17 | 11 | 10.5 | 58.5 | 4.135121 | 28.13512
R9 | 25 | 26 | 25 | 25.33333 | 21 | 16.5 | 11 | 8 | 56.5 | 3.99375 | 29.32708
R10 | 25 | 25 | 24 | 24.66667 | 21 | 18 | 12 | 9.5 | 60.5 | 4.276493 | 28.94316