## R1
Allgemeines |  |  | Bedingungen
Versuchsname: | DLJZ V7 |  | Reaktorvolumen / mL | 27.22105 |  | Umsatz / % | 64.22692
Datum: | 2025-10-14 |  | Reaktionstemperatur / °C | 220 |  | Stoffmenge Gas / mol | 0.005040529
|  |  | Reaktionsdruck / bar | 50 |  | Kohlenstoffbilanz / % | 90.82194
Reaktionsgas | H2 |  | Reaktionszeit / h | 20 |  | Produktivität | 9.432174
|  |  | Rührerdrehzahl / rpm | 1000
|  |  | Fülldruck / bar | 30
|  |  | Temperatur bei Gasbagentnahme / °C | 22
|  |  | Druck nach Reaktion / bar | 7
Einwaagen
| Substanz | Molmasse / g / mol | Masse_soll / g | Masse_ist / g | Reinheit / % | Masse_rein / g | Stoffmenge / mol | Dichte/ g/mL | Konzentration / mol/L | wt % | Volumen /mL | Volumen Gasphase / mL
Substrat | Glycerin | 92.09382 | 2 | 1.982 | 99 | 1.96218 | 0.02130632 | 1.26 | 2.230727 | 0.1966901 | 9.551286 | 17.66977
Lösungsmittel | Wasser | 18.02 | 8 | 7.994 | 100 | 7.994 | 0.4436182 | 1 | 46.44591 | 0.8013232
Katalysator | DLJZ1 |  | 0.1 | 0.1
Flüssigphasenanalytik | [8 empty] | Kohlenstoffbilanz
| Substanz | Molmasse / g/mol | Konzentration / mol/L | Stoffmenge / mol | Ausbeute / % | Selektivität / % | Menge C-Atome /mol |  |  | Stoffmenge C-Atome / mol
| Glycerin | 92.09382 | 0.798 | 0.007621926 |  |  | 0.022865778 |  | Vor Reaktion | 0.06391895
| 1,2 PDO | 76.09 | 0.963 | 0.009197888 | 43.16977 | 67.21446 | 0.02759366 |  | Nach Reaktion | 0.05805243
| 1,3 PDO | 76.09 |  | 0 | 0 | 0 | 0 |  | Bilanz / % | 90.82194
| Ethylengylcol | 62.07 | 0.11 | 0.001050641 | 4.931127 | 7.677664 | 0.002101283
| Methanol | 32.04 |  | 0 | 0 | 0 | 0
| Ethanol | 46.068 | 0.033 | 0.0003151924 | 1.479338 | 2.303299 | 0.0006303849
| Hydroxyaceton | 74.08 | 0.056 | 0.000534872 | 2.510392 | 3.908629 | 0.001604616
| Propionsäure | 74.08 |  | 0 | 0 | 0 | 0
| 2-Propanol | 60.1 |  | 0 | 0 | 0 | 0
| n-Propanol | 60.1 | 0.039 | 0.0003725001 | 1.748309 | 2.722081 | 0.0011175
Gasphasenanalytik | Substanz | Molmasse / g / mol | Gasgehalt_Messung 1 / mol% | Gasgehalt_Messung 2 / mol% | Gasgehalt_Messung 2 / mol% | Stoffmenge / mol | Ausbeute / % | Selektivität / % | Menge C-Atome /mol
| Methan | 16.04 | 33.66 | 34.52 | 34.09 | 0.001718316 | 2.688274 | 4.185587 | 0.001718316
| CO2 | 44.01 | 3.43 | 2.73 | 3.08 | 0.0001552483 | 0.242883 | 0.3781639 | 0.0001552483
| CO | 28.01 | 0.1 | 0.09 | 0.095 | 4.788502e-06 | 0.007491522 | 0.01166415 | 4.788502e-06
| Ethan | 30.07 | 1.89 | 1.95 | 1.92 | 9.677815e-05 | 0.3028152 | 0.4714771 | 0.0001935563
| Propan | 44.09 | 0.36 | 0.37 | 0.365 | 1.839793e-05 | 0.08634965 | 0.1344446 | 5.519379e-05
| iso-butan | 58.12 | 0.12 |  | 0.06 | 3.024317e-06 | 0.01892595 | 0.02946732 | 1.209727e-05
Feststoffanalytik | Masse Filter vor der Reaktion / g | Masse Filter nach der Reaktion / g | Masse Kat nach der Reaktion / g | Massendifferenz Kat / g | Massendifferenz Kohlenstoff / g | Stoffmenge Kohlenstoff / mol
|  |  | 0 | -0.1 | -0.095 | -0.007909416

## R3
Allgemeines |  |  | Bedingungen
Versuchsname: | DLJZ V7 |  | Reaktorvolumen / mL | 26.85238 |  | Umsatz / % | 69.71503
Datum: | 2025-10-14 |  | Reaktionstemperatur / °C | 220 |  | Stoffmenge Gas / mol | 0.007044866
|  |  | Reaktionsdruck / bar | 50 |  | Kohlenstoffbilanz / % | 82.31596
Reaktionsgas | H2 |  | Reaktionszeit / h | 20 |  | Produktivität | 5.88527
|  |  | Rührerdrehzahl / rpm | 1000
|  |  | Fülldruck / bar | 30
|  |  | Temperatur bei Gasbagentnahme / °C | 22
|  |  | Druck nach Reaktion / bar | 10
Einwaagen
| Substanz | Molmasse / g / mol | Masse_soll / g | Masse_ist / g | Reinheit / % | Masse_rein / g | Stoffmenge / mol | Dichte/ g/mL | Konzentration / mol/L | wt % | Volumen /mL | Volumen Gasphase / mL
Substrat | Glycerin | 92.09382 | 2 | 1.992 | 99 | 1.97208 | 0.02141381 | 1.26 | 2.238734 | 0.1973659 | 9.565143 | 17.28724
Lösungsmittel | Wasser | 18.02 | 8 | 8 | 100 | 8 | 0.4439512 | 1 | 46.41344 | 0.8006405
Katalysator | DLJZ1 |  | 0.1 | 0.099
Flüssigphasenanalytik | [8 empty] | Kohlenstoffbilanz
| Substanz | Molmasse / g/mol | Konzentration / mol/L | Stoffmenge / mol | Ausbeute / % | Selektivität / % | Menge C-Atome /mol |  |  | Stoffmenge C-Atome / mol
| Glycerin | 92.09382 | 0.678 | 0.006485167 |  |  | 0.0194555 |  | Vor Reaktion | 0.06424144
| 1,2 PDO | 76.09 | 0.594 | 0.005681695 | 26.53285 | 38.05901 | 0.01704508 |  | Nach Reaktion | 0.05288096
| 1,3 PDO | 76.09 |  | 0 | 0 | 0 | 0 |  | Bilanz / % | 82.31596
| Ethylengylcol | 62.07 | 0.067 | 0.0006408646 | 2.992762 | 4.292851 | 0.001281729
| Methanol | 32.04 |  | 0 | 0 | 0 | 0
| Ethanol | 46.068 | 0.103 | 0.0009852097 | 4.600814 | 6.599457 | 0.001970419
| Hydroxyaceton | 74.08 | 0.166 | 0.001587814 | 7.414904 | 10.63602 | 0.004763441
| Propionsäure | 74.08 |  | 0 | 0 | 0 | 0
| 2-Propanol | 60.1 |  | 0 | 0 | 0 | 0
| n-Propanol | 60.1 | 0.151 | 0.001444337 | 6.744882 | 9.674932 | 0.00433301
Gasphasenanalytik | Substanz | Molmasse / g / mol | Gasgehalt_Messung 1 / mol% | Gasgehalt_Messung 2 / mol% | Gasgehalt_Messung 2 / mol% | Stoffmenge / mol | Ausbeute / % | Selektivität / % | Menge C-Atome /mol
| Methan | 16.04 | 31.68 | 31.88 | 31.78 | 0.002238858 | 3.485069 | 4.99902 | 0.002238858
| CO2 | 44.01 | 9.83 | 9.95 | 9.89 | 0.0006967372 | 1.08456 | 1.555705 | 0.0006967372
| CO | 28.01 | 1.07 | 1.09 | 1.08 | 7.608455e-05 | 0.1184353 | 0.1698849 | 7.608455e-05
| Ethan | 30.07 | 6.19 | 6.28 | 6.235 | 0.0004392474 | 1.367489 | 1.961541 | 0.0008784948
| Propan | 44.09 | 0.67 | 0.67 | 0.67 | 4.72006e-05 | 0.2204213 | 0.3161747 | 0.0001416018
| iso-butan | 58.12 |  |  | 0 | 0 | 0 | 0 | 0
Feststoffanalytik | Masse Filter vor der Reaktion / g | Masse Filter nach der Reaktion / g | Masse Kat nach der Reaktion / g | Massendifferenz Kat / g | Massendifferenz Kohlenstoff / g | Stoffmenge Kohlenstoff / mol
|  |  | 0 | -0.099 | -0.09405 | -0.007830322

## R4
Allgemeines |  |  | Bedingungen
Versuchsname: | DLJZ V7 |  | Reaktorvolumen / mL | 27.99375 |  | Umsatz / % | 72.57278
Datum: | 2025-10-14 |  | Reaktionstemperatur / °C | 220 |  | Stoffmenge Gas / mol | 0.009007734
|  |  | Reaktionsdruck / bar | 50 |  | Kohlenstoffbilanz / % | 83.11383
Reaktionsgas | H2 |  | Reaktionszeit / h | 20 |  | Produktivität | 6.332429
|  |  | Rührerdrehzahl / rpm | 1000
|  |  | Fülldruck / bar | 30
|  |  | Temperatur bei Gasbagentnahme / °C | 22
|  |  | Druck nach Reaktion / bar | 12
Einwaagen
| Substanz | Molmasse / g / mol | Masse_soll / g | Masse_ist / g | Reinheit / % | Masse_rein / g | Stoffmenge / mol | Dichte/ g/mL | Konzentration / mol/L | wt % | Volumen /mL | Volumen Gasphase / mL
Substrat | Glycerin | 92.09382 | 2 | 1.984 | 99 | 1.96416 | 0.02132782 | 1.26 | 2.227714 | 0.1964356 | 9.573857 | 18.41989
Lösungsmittel | Wasser | 18.02 | 8 | 8.015 | 100 | 8.015 | 0.4447836 | 1 | 46.45814 | 0.8015802
Katalysator | DLJZ1 |  | 0.1 | 0.1
Flüssigphasenanalytik | [8 empty] | Kohlenstoffbilanz
| Substanz | Molmasse / g/mol | Konzentration / mol/L | Stoffmenge / mol | Ausbeute / % | Selektivität / % | Menge C-Atome /mol |  |  | Stoffmenge C-Atome / mol
| Glycerin | 92.09382 | 0.611 | 0.005849627 |  |  | 0.01754888 |  | Vor Reaktion | 0.06398345
| 1,2 PDO | 76.09 | 0.645 | 0.006175138 | 28.95345 | 39.89574 | 0.01852541 |  | Nach Reaktion | 0.05317909
| 1,3 PDO | 76.09 |  | 0 | 0 | 0 | 0 |  | Bilanz / % | 83.11383
| Ethylengylcol | 62.07 | 0.089 | 0.0008520733 | 3.995127 | 5.504994 | 0.001704147
| Methanol | 32.04 |  | 0 | 0 | 0 | 0
| Ethanol | 46.068 | 0.071 | 0.0006797439 | 3.187124 | 4.391624 | 0.001359488
| Hydroxyaceton | 74.08 | 0.142 | 0.001359488 | 6.374247 | 8.783248 | 0.004078463
| Propionsäure | 74.08 |  | 0 | 0 | 0 | 0
| 2-Propanol | 60.1 |  | 0 | 0 | 0 | 0
| n-Propanol | 60.1 | 0.147 | 0.001407357 | 6.598693 | 9.092517 | 0.004222071
Gasphasenanalytik | Substanz | Molmasse / g / mol | Gasgehalt_Messung 1 / mol% | Gasgehalt_Messung 2 / mol% | Gasgehalt_Messung 2 / mol% | Stoffmenge / mol | Ausbeute / % | Selektivität / % | Menge C-Atome /mol
| Methan | 16.04 | 39.58 | 39.87 | 39.725 | 0.003578322 | 5.592575 | 7.70616 | 0.003578322
| CO2 | 44.01 | 6.62 | 6.54 | 6.58 | 0.0005927089 | 0.9263472 | 1.276439 | 0.0005927089
| CO | 28.01 | 0.72 | 0.71 | 0.715 | 6.440529e-05 | 0.1006593 | 0.1387012 | 6.440529e-05
| Ethan | 30.07 | 7.26 | 7.29 | 7.275 | 0.0006553126 | 2.048382 | 2.822521 | 0.001310625
| Propan | 44.09 | 0.72 | 0.72 | 0.72 | 6.485568e-05 | 0.3040897 | 0.4190134 | 0.000194567
| iso-butan | 58.12 |  |  | 0 | 0 | 0 | 0 | 0
Feststoffanalytik | Masse Filter vor der Reaktion / g | Masse Filter nach der Reaktion / g | Masse Kat nach der Reaktion / g | Massendifferenz Kat / g | Massendifferenz Kohlenstoff / g | Stoffmenge Kohlenstoff / mol
|  |  | 0 | -0.1 | -0.095 | -0.007909416

## R10
Allgemeines |  |  | Bedingungen
Versuchsname: | DLJZ V7 |  | Reaktorvolumen / mL | 28.94316 |  | Umsatz / % | 71.30722
Datum: | 2025-10-14 |  | Reaktionstemperatur / °C | 220 |  | Stoffmenge Gas / mol | 0
|  |  | Reaktionsdruck / bar | 50 |  | Kohlenstoffbilanz / % | 81.21491
Reaktionsgas | H2 |  | Reaktionszeit / h | 20 |  | Produktivität | 8.057617
|  |  | Rührerdrehzahl / rpm | 1000
|  |  | Fülldruck / bar | 30
|  |  | Temperatur bei Gasbagentnahme / °C | 22
|  |  | Druck nach Reaktion / bar | 0
Einwaagen
| Substanz | Molmasse / g / mol | Masse_soll / g | Masse_ist / g | Reinheit / % | Masse_rein / g | Stoffmenge / mol | Dichte/ g/mL | Konzentration / mol/L | wt % | Volumen /mL | Volumen Gasphase / mL
Substrat | Glycerin | 92.09382 | 2 | 2.01 | 99 | 1.9899 | 0.02160731 | 1.26 | 2.254923 | 0.1987316 | 9.582286 | 19.36087
Lösungsmittel | Wasser | 18.02 | 8 | 8.003 | 100 | 8.003 | 0.4441176 | 1 | 46.34778 | 0.799261
Katalysator | DLJZ1 |  | 0.1 | 0.1
Flüssigphasenanalytik | [8 empty] | Kohlenstoffbilanz
| Substanz | Molmasse / g/mol | Konzentration / mol/L | Stoffmenge / mol | Ausbeute / % | Selektivität / % | Menge C-Atome /mol |  |  | Stoffmenge C-Atome / mol
| Glycerin | 92.09382 | 0.647 | 0.006199739 |  |  | 0.01859922 |  | Vor Reaktion | 0.06482194
| 1,2 PDO | 76.09 | 0.82 | 0.007857474 | 36.36488 | 50.99748 | 0.02357242 |  | Nach Reaktion | 0.05264508
| 1,3 PDO | 76.09 |  | 0 | 0 | 0 | 0 |  | Bilanz / % | 81.21491
| Ethylengylcol | 62.07 | 0.07 | 0.00067076 | 3.104319 | 4.353443 | 0.00134152
| Methanol | 32.04 |  | 0 | 0 | 0 | 0
| Ethanol | 46.068 | 0.067 | 0.0006420131 | 2.971277 | 4.166867 | 0.001284026
| Hydroxyaceton | 74.08 | 0.15 | 0.001437343 | 6.652113 | 9.328807 | 0.004312029
| Propionsäure | 74.08 |  | 0 | 0 | 0 | 0
| 2-Propanol | 60.1 |  | 0 | 0 | 0 | 0
| n-Propanol | 60.1 | 0.123 | 0.001178621 | 5.454733 | 7.649622 | 0.003535863
Gasphasenanalytik | Substanz | Molmasse / g / mol | Gasgehalt_Messung 1 / mol% | Gasgehalt_Messung 2 / mol% | Gasgehalt_Messung 2 / mol% | Stoffmenge / mol | Ausbeute / % | Selektivität / % | Menge C-Atome /mol
| Methan | 16.04 |  |  | 0 | 0 | 0 | 0 | 0
| CO2 | 44.01 |  |  | 0 | 0 | 0 | 0 | 0
| CO | 28.01 |  |  | 0 | 0 | 0 | 0 | 0
| Ethan | 30.07 |  |  | 0 | 0 | 0 | 0 | 0
| Propan | 44.09 |  |  | 0 | 0 | 0 | 0 | 0
| iso-butan | 58.12 |  |  | 0 | 0 | 0 | 0 | 0
Feststoffanalytik | Masse Filter vor der Reaktion / g | Masse Filter nach der Reaktion / g | Masse Kat nach der Reaktion / g | Massendifferenz Kat / g | Massendifferenz Kohlenstoff / g | Stoffmenge Kohlenstoff / mol
|  |  | 0 | -0.1 | -0.095 | -0.007909416

## Reaktorvolumina
Berechnung Reaktorvolumen |  |  |  |  | Periferie
| Reaktorvolumenmessung 1 / mL | Reaktorvolumenmessung 2 / mL | Reaktorvolumenmessung 3 / mL |  | L Ventil / cm | L Berstscheibe / cm | L Manometer / cm | L 2. Berstscheibe / cm | Gesamtlänge Rohre / cm | Volumen Rohre / mL | Gesamtvolumen Reaktor / mL
R1 | 24 | 23 | 23 | 23.33333 | 19.5 | 16.5 | 11 | 8 | 55 | 3.887721 | 27.22105
R2 | 22 | 25 | 23 | 23.33333 | 19.5 | 16.5 | 10 | 8 | 54 | 3.817035 | 27.15037
R3 | 23 | 23 | 23 | 23 | 19 | 16.5 | 11 | 8 | 54.5 | 3.852378 | 26.85238
R4 | 23 | 24 | 25 | 24 | 21 | 16.5 | 11 | 8 | 56.5 | 3.99375 | 27.99375
R5 |  |  |  | 0 |  |  |  |  | 0 | 0 | 0
R6 |  |  |  | 0 |  |  |  |  | 0 | 0 | 0
R7 | 24 | 26 | 25 | 25 | 21 | 16.5 | 11 | 8.5 | 57 | 4.029093 | 29.02909
R8 | 24 | 25 | 23 | 24 | 20 | 17 | 11 | 10.5 | 58.5 | 4.135121 | 28.13512
R9 | 25 | 26 | 25 | 25.33333 | 21 | 16.5 | 11 | 8 | 56.5 | 3.99375 | 29.32708
R10 | 25 | 25 | 24 | 24.66667 | 21 | 18 | 12 | 9.5 | 60.5 | 4.276493 | 28.94316