## R1
Allgemeines |  |  | Bedingungen
Versuchsname: | DLMJV1 |  | Reaktorvolumen / mL | 27.22105 |  | Umsatz / % | 44.12026
Datum: | 2025-06-24 |  | Reaktionstemperatur / °C | 220 |  | Stoffmenge Gas / mol | 0.01145325
|  |  | Reaktionsdruck / bar | 50 |  | Kohlenstoffbilanz / % | 100.4243
Reaktionsgas | H2 |  | Reaktionszeit / h | 20 |  | Produktivität | 8.742448
|  |  | Rührerdrehzahl / rpm | 1000
|  |  | Fülldruck / bar | 30
|  |  | Temperatur bei Gasbagentnahme / °C | 23
|  |  | Druck nach Reaktion / bar | 16
Einwaagen
| Substanz | Molmasse / g / mol | Masse_soll / g | Masse_ist / g | Reinheit / % | Masse_rein / g | Stoffmenge / mol | Dichte/ g/mL | Konzentration / mol/L | wt % | Volumen /mL | Volumen Gasphase / mL
Substrat | Glycerin | 92.09382 | 2 | 2.016 | 99 | 1.99584 | 0.02167181 | 1.26 | 2.258421 | 0.1990267 | 9.596 | 17.62505
Lösungsmittel | Wasser | 18.02 | 8 | 8.012 | 100 | 8.012 | 0.4446171 | 1 | 46.33359 | 0.7989629
Katalysator | RuCu4@Baytubes |  | 0.1 | 0.098
DLMJSFB1
Flüssigphasenanalytik | [8 empty] | Kohlenstoffbilanz
| Substanz | Molmasse / g/mol | Konzentration / mol/L | Stoffmenge / mol | Ausbeute / % | Selektivität / % | Menge C-Atome /mol |  |  | Stoffmenge C-Atome / mol
| Glycerin | 92.09382 | 1.262 | 0.012110152 |  |  | 0.036330456 |  | Vor Reaktion | 0.06501544
| 1,2 PDO | 76.09 | 0.873 | 0.008377308 | 38.65532 | 87.61353 | 0.025131924 |  | Nach Reaktion | 0.06529132
| 1,3 PDO | 76.09 |  | 0 | 0 | 0 | 0 |  | Bilanz / % | 100.4243
| Ethylengylcol | 62.07 | 0.067 | 0.000642932 | 2.966674 | 6.724062 | 0.001285864
| Methanol | 32.04 |  | 0 | 0 | 0 | 0
| Ethanol | 46.068 | 0.018 | 0.000172728 | 0.7970169 | 1.806464 | 0.000345456
| Hydroxyaceton | 74.08 | 0.003 | 2.8788e-05 | 0.1328361 | 0.3010774 | 8.6364e-05
| Propionsäure | 74.08 |  | 0 | 0 | 0 | 0
| 2-Propanol | 60.1 |  | 0 | 0 | 0 | 0
| n-Propanol | 60.1 | 0.036 | 0.000345456 | 1.594034 | 3.612929 | 0.001036368
Gasphasenanalytik | Substanz | Molmasse / g / mol | Gasgehalt_Messung 1 / mol% | Gasgehalt_Messung 2 / mol% | Gasgehalt_Messung 2 / mol% | Stoffmenge / mol | Ausbeute / % | Selektivität / % | Menge C-Atome /mol
| Methan | 16.04 | 6.88 | 7.56 | 7.22 | 0.0008269245 | 1.27189 | 2.882779 | 0.0008269245
| CO2 | 44.01 | 0.97 | 1.02 | 0.995 | 0.0001139598 | 0.1752812 | 0.3972804 | 0.0001139598
| CO | 28.01 |  |  | 0 | 0 | 0 | 0 | 0
| Ethan | 30.07 | 0.4 | 0.44 | 0.42 | 4.810364e-05 | 0.1479761 | 0.3353925 | 9.620729e-05
| Propan | 44.09 | 0.1 | 0.12 | 0.11 | 1.259857e-05 | 0.05813346 | 0.1317614 | 3.779572e-05
| iso-butan | 58.12 |  |  | 0 | 0 | 0 | 0 | 0
Feststoffanalytik | Masse Filter vor der Reaktion / g | Masse Filter nach der Reaktion / g | Masse Kat nach der Reaktion / g | Massendifferenz Kat / g | Massendifferenz Kohlenstoff / g | Stoffmenge Kohlenstoff / mol
|  |  | 0 | -0.098 | -0.0931 | -0.007751228

## R3
Allgemeines |  |  | Bedingungen
Versuchsname: | DLMJV1 |  | Reaktorvolumen / mL | 26.85238 |  | Umsatz / % | 60.3122
Datum: | 2025-06-24 |  | Reaktionstemperatur / °C | 220 |  | Stoffmenge Gas / mol | 0.00694304
|  |  | Reaktionsdruck / bar | 50 |  | Kohlenstoffbilanz / % | 94.42763
Reaktionsgas | H2 |  | Reaktionszeit / h | 20 |  | Produktivität | 9.594319
|  |  | Rührerdrehzahl / rpm | 1000
|  |  | Fülldruck / bar | 30
|  |  | Temperatur bei Gasbagentnahme / °C | 23
|  |  | Druck nach Reaktion / bar | 10
Einwaagen
| Substanz | Molmasse / g / mol | Masse_soll / g | Masse_ist / g | Reinheit / % | Masse_rein / g | Stoffmenge / mol | Dichte/ g/mL | Konzentration / mol/L | wt % | Volumen /mL | Volumen Gasphase / mL
Substrat | Glycerin | 92.09382 | 2 | 2.024 | 99 | 2.00376 | 0.02175781 | 1.26 | 2.229904 | 0.1966205 | 9.757286 | 17.09509
Lösungsmittel | Wasser | 18.02 | 8 | 8.167 | 100 | 8.167 | 0.4532186 | 1 | 46.44925 | 0.8013934
Katalysator | RuCu4@Baytubes |  | 0.1 | 0.096
DLMJSFB1
Flüssigphasenanalytik | [8 empty] | Kohlenstoffbilanz
| Substanz | Molmasse / g/mol | Konzentration / mol/L | Stoffmenge / mol | Ausbeute / % | Selektivität / % | Menge C-Atome /mol |  |  | Stoffmenge C-Atome / mol
| Glycerin | 92.09382 | 0.885 | 0.008635198 |  |  | 0.02590559 |  | Vor Reaktion | 0.06527344
| 1,2 PDO | 76.09 | 0.923 | 0.009005975 | 41.39191 | 68.62943 | 0.02701792 |  | Nach Reaktion | 0.06163616
| 1,3 PDO | 76.09 |  | 0 | 0 | 0 | 0 |  | Bilanz / % | 94.42763
| Ethylengylcol | 62.07 | 0.058 | 0.0005659226 | 2.601009 | 4.312575 | 0.001131845
| Methanol | 32.04 |  | 0 | 0 | 0 | 0
| Ethanol | 46.068 | 0.029 | 0.0002829613 | 1.300504 | 2.156288 | 0.0005659226
| Hydroxyaceton | 74.08 | 0.058 | 0.0005659226 | 2.601009 | 4.312575 | 0.001697768
| Propionsäure | 74.08 |  | 0 | 0 | 0 | 0
| 2-Propanol | 60.1 |  | 0 | 0 | 0 | 0
| n-Propanol | 60.1 | 0.148 | 0.001444078 | 6.637057 | 11.0045 | 0.004332235
Gasphasenanalytik | Substanz | Molmasse / g / mol | Gasgehalt_Messung 1 / mol% | Gasgehalt_Messung 2 / mol% | Gasgehalt_Messung 2 / mol% | Stoffmenge / mol | Ausbeute / % | Selektivität / % | Menge C-Atome /mol
| Methan | 16.04 | 9.38 | 9.27 | 9.325 | 0.0006474385 | 0.9918867 | 1.644587 | 0.0006474385
| CO2 | 44.01 | 1.73 | 1.67 | 1.7 | 0.0001180317 | 0.1808265 | 0.2998175 | 0.0001180317
| CO | 28.01 |  |  | 0 | 0 | 0 | 0 | 0
| Ethan | 30.07 | 1.26 | 1.24 | 1.25 | 8.6788e-05 | 0.2659214 | 0.4409081 | 0.000173576
| Propan | 44.09 | 0.2 | 0.24 | 0.22 | 1.527469e-05 | 0.07020324 | 0.1163997 | 4.582407e-05
| iso-butan | 58.12 |  |  | 0 | 0 | 0 | 0 | 0
Feststoffanalytik | Masse Filter vor der Reaktion / g | Masse Filter nach der Reaktion / g | Masse Kat nach der Reaktion / g | Massendifferenz Kat / g | Massendifferenz Kohlenstoff / g | Stoffmenge Kohlenstoff / mol
|  |  | 0 | -0.096 | -0.0912 | -0.00759304

## R4
Allgemeines |  |  | Bedingungen
Versuchsname: | DLMJV1 |  | Reaktorvolumen / mL | 27.99375 |  | Umsatz / % | 50.92857
Datum: | 2025-06-24 |  | Reaktionstemperatur / °C | 220 |  | Stoffmenge Gas / mol | 0.005952248
|  |  | Reaktionsdruck / bar | 50 |  | Kohlenstoffbilanz / % | 95.30068
Reaktionsgas | H2 |  | Reaktionszeit / h | 20 |  | Produktivität | 7.85403
|  |  | Rührerdrehzahl / rpm | 1000
|  |  | Fülldruck / bar | 30
|  |  | Temperatur bei Gasbagentnahme / °C | 23
|  |  | Druck nach Reaktion / bar | 8
Einwaagen
| Substanz | Molmasse / g / mol | Masse_soll / g | Masse_ist / g | Reinheit / % | Masse_rein / g | Stoffmenge / mol | Dichte/ g/mL | Konzentration / mol/L | wt % | Volumen /mL | Volumen Gasphase / mL
Substrat | Glycerin | 92.09382 | 2 | 2.01 | 99 | 1.9899 | 0.02160731 | 1.26 | 2.233479 | 0.1969223 | 9.674286 | 18.31946
Lösungsmittel | Wasser | 18.02 | 8 | 8.095 | 100 | 8.095 | 0.4492231 | 1 | 46.43475 | 0.8010886
Katalysator | RuCu4@Baytubes |  | 0.1 | 0.097
DLMJSFB1
Flüssigphasenanalytik | [8 empty] | Kohlenstoffbilanz
| Substanz | Molmasse / g/mol | Konzentration / mol/L | Stoffmenge / mol | Ausbeute / % | Selektivität / % | Menge C-Atome /mol |  |  | Stoffmenge C-Atome / mol
| Glycerin | 92.09382 | 1.096 | 0.01060302 |  |  | 0.03180905 |  | Vor Reaktion | 0.06482194
| 1,2 PDO | 76.09 | 0.77 | 0.0074492 | 34.47536 | 67.69356 | 0.0223476 |  | Nach Reaktion | 0.06177575
| 1,3 PDO | 76.09 |  | 0 | 0 | 0 | 0 |  | Bilanz / % | 95.30068
| Ethylengylcol | 62.07 | 0.052 | 0.0005030629 | 2.328206 | 4.571513 | 0.001006126
| Methanol | 32.04 |  | 0 | 0 | 0 | 0
| Ethanol | 46.068 | 0.024 | 0.0002321829 | 1.074557 | 2.109929 | 0.0004643657
| Hydroxyaceton | 74.08 | 0.035 | 0.0003386 | 1.567062 | 3.07698 | 0.0010158
| Propionsäure | 74.08 |  | 0 | 0 | 0 | 0
| 2-Propanol | 60.1 |  | 0 | 0 | 0 | 0
| n-Propanol | 60.1 | 0.138 | 0.001335051 | 6.178702 | 12.13209 | 0.004005154
Gasphasenanalytik | Substanz | Molmasse / g / mol | Gasgehalt_Messung 1 / mol% | Gasgehalt_Messung 2 / mol% | Gasgehalt_Messung 2 / mol% | Stoffmenge / mol | Ausbeute / % | Selektivität / % | Menge C-Atome /mol
| Methan | 16.04 | 11.67 | 11.81 | 11.74 | 0.0006987939 | 1.078021 | 2.116731 | 0.0006987939
| CO2 | 44.01 | 2.6 | 2.59 | 2.595 | 0.0001544608 | 0.2382848 | 0.4678804 | 0.0001544608
| CO | 28.01 |  |  | 0 | 0 | 0 | 0 | 0
| Ethan | 30.07 | 1.89 | 1.91 | 1.9 | 0.0001130927 | 0.3489334 | 0.6851428 | 0.0002261854
| Propan | 44.09 | 0.27 | 0.27 | 0.27 | 1.607107e-05 | 0.07437791 | 0.1460436 | 4.821321e-05
| iso-butan | 58.12 |  |  | 0 | 0 | 0 | 0 | 0
Feststoffanalytik | Masse Filter vor der Reaktion / g | Masse Filter nach der Reaktion / g | Masse Kat nach der Reaktion / g | Massendifferenz Kat / g | Massendifferenz Kohlenstoff / g | Stoffmenge Kohlenstoff / mol
|  |  | 0 | -0.097 | -0.09215 | -0.007672134

## R10
Allgemeines |  |  | Bedingungen
Versuchsname: | DLMJV1 |  | Reaktorvolumen / mL | 28.94316 |  | Umsatz / % | 55.37243
Datum: | 2025-06-24 |  | Reaktionstemperatur / °C | 220 |  | Stoffmenge Gas / mol | 0.007867941
|  |  | Reaktionsdruck / bar | 50 |  | Kohlenstoffbilanz / % | 94.71609
Reaktionsgas | H2 |  | Reaktionszeit / h | 20 |  | Produktivität | 9.071732
|  |  | Rührerdrehzahl / rpm | 1000
|  |  | Fülldruck / bar | 30
|  |  | Temperatur bei Gasbagentnahme / °C | 23
|  |  | Druck nach Reaktion / bar | 10
Einwaagen
| Substanz | Molmasse / g / mol | Masse_soll / g | Masse_ist / g | Reinheit / % | Masse_rein / g | Stoffmenge / mol | Dichte/ g/mL | Konzentration / mol/L | wt % | Volumen /mL | Volumen Gasphase / mL
Substrat | Glycerin | 92.09382 | 2 | 1.989 | 99 | 1.96911 | 0.02138157 | 1.26 | 2.234045 | 0.1969701 | 9.570786 | 19.37237
Lösungsmittel | Wasser | 18.02 | 8 | 8.008 | 100 | 8.008 | 0.4443951 | 1 | 46.43246 | 0.8010403
Katalysator | RuCu4@Baytubes |  | 0.1 | 0.097
DLMJSFB1
Flüssigphasenanalytik | [8 empty] | Kohlenstoffbilanz
| Substanz | Molmasse / g/mol | Konzentration / mol/L | Stoffmenge / mol | Ausbeute / % | Selektivität / % | Menge C-Atome /mol |  |  | Stoffmenge C-Atome / mol
| Glycerin | 92.09382 | 0.997 | 0.009542073 |  |  | 0.02862622 |  | Vor Reaktion | 0.0641447
| 1,2 PDO | 76.09 | 0.899 | 0.008604136 | 40.24091 | 72.67319 | 0.02581241 |  | Nach Reaktion | 0.06075535
| 1,3 PDO | 76.09 |  | 0 | 0 | 0 | 0 |  | Bilanz / % | 94.71609
| Ethylengylcol | 62.07 | 0.057 | 0.0005455348 | 2.551426 | 4.607755 | 0.00109107
| Methanol | 32.04 |  | 0 | 0 | 0 | 0
| Ethanol | 46.068 | 0.024 | 0.0002296989 | 1.074285 | 1.940107 | 0.0004593977
| Hydroxyaceton | 74.08 | 0.043 | 0.0004115438 | 1.92476 | 3.476026 | 0.001234631
| Propionsäure | 74.08 |  | 0 | 0 | 0 | 0
| 2-Propanol | 60.1 |  | 0 | 0 | 0 | 0
| n-Propanol | 60.1 | 0.123 | 0.001177207 | 5.505709 | 9.943051 | 0.00353162
Gasphasenanalytik | Substanz | Molmasse / g / mol | Gasgehalt_Messung 1 / mol% | Gasgehalt_Messung 2 / mol% | Gasgehalt_Messung 2 / mol% | Stoffmenge / mol | Ausbeute / % | Selektivität / % | Menge C-Atome /mol
| Methan | 16.04 |  |  | 0 | 0 | 0 | 0 | 0
| CO2 | 44.01 |  |  | 0 | 0 | 0 | 0 | 0
| CO | 28.01 |  |  | 0 | 0 | 0 | 0 | 0
| Ethan | 30.07 |  |  | 0 | 0 | 0 | 0 | 0
| Propan | 44.09 |  |  | 0 | 0 | 0 | 0 | 0
| iso-butan | 58.12 |  |  | 0 | 0 | 0 | 0 | 0
Feststoffanalytik | Masse Filter vor der Reaktion / g | Masse Filter nach der Reaktion / g | Masse Kat nach der Reaktion / g | Massendifferenz Kat / g | Massendifferenz Kohlenstoff / g | Stoffmenge Kohlenstoff / mol
|  |  | 0 | -0.097 | -0.09215 | -0.007672134

## Reaktorvolumina
Berechnung Reaktorvolumen |  |  |  |  | Periferie
| Reaktorvolumenmessung 1 / mL | Reaktorvolumenmessung 2 / mL | Reaktorvolumenmessung 3 / mL |  | L Ventil / cm | L Berstscheibe / cm | L Manometer / cm | L 2. Berstscheibe / cm | Gesamtlänge Rohre / cm | Volumen Rohre / mL | Gesamtvolumen Reaktor / mL
R1 | 24 | 23 | 23 | 23.33333 | 19.5 | 16.5 | 11 | 8 | 55 | 3.887721 | 27.22105
R2 | 22 | 25 | 23 | 23.33333 | 19.5 | 16.5 | 10 | 8 | 54 | 3.817035 | 27.15037
R3 | 23 | 23 | 23 | 23 | 19 | 16.5 | 11 | 8 | 54.5 | 3.852378 | 26.85238
R4 | 23 | 24 | 25 | 24 | 21 | 16.5 | 11 | 8 | 56.5 | 3.99375 | 27.99375
R5 |  |  |  | 0 |  |  |  |  | 0 | 0 | 0
R6 |  |  |  | 0 |  |  |  |  | 0 | 0 | 0
R7 | 24 | 26 | 25 | 25 | 21 | 16.5 | 11 | 8.5 | 57 | 4.029093 | 29.02909
R8 | 24 | 25 | 23 | 24 | 20 | 17 | 11 | 10.5 | 58.5 | 4.135121 | 28.13512
R9 | 25 | 26 | 25 | 25.33333 | 21 | 16.5 | 11 | 8 | 56.5 | 3.99375 | 29.32708
R10 | 25 | 25 | 24 | 24.66667 | 21 | 18 | 12 | 9.5 | 60.5 | 4.276493 | 28.94316