## R1
Allgemeines |  |  | Bedingungen
Versuchsname: | DLMJV2 |  | Reaktorvolumen / mL | 27.22105 |  | Umsatz / % | 80.0083
Datum: | 2025-06-26 |  | Reaktionstemperatur / °C | 220 |  | Stoffmenge Gas / mol | 0.017186
|  |  | Reaktionsdruck / bar | 50 |  | Kohlenstoffbilanz / % | 77.82465
Reaktionsgas | H2 |  | Reaktionszeit / h | 20 |  | Produktivität | 9.300274
|  |  | Rührerdrehzahl / rpm | 1000
|  |  | Fülldruck / bar | 30
|  |  | Temperatur bei Gasbagentnahme / °C | 23
|  |  | Druck nach Reaktion / bar | 24
Einwaagen
| Substanz | Molmasse / g / mol | Masse_soll / g | Masse_ist / g | Reinheit / % | Masse_rein / g | Stoffmenge / mol | Dichte/ g/mL | Konzentration / mol/L | wt % | Volumen /mL | Volumen Gasphase / mL
Substrat | Glycerin | 92.09382 | 2 | 2.008 | 99 | 1.98792 | 0.02158581 | 1.26 | 2.250934 | 0.1983952 | 9.589714 | 17.63134
Lösungsmittel | Wasser | 18.02 | 8 | 8.012 | 100 | 8.012 | 0.4446171 | 1 | 46.36396 | 0.7996008
Katalysator | RuCu@Baytubes |  | 0.1 | 0.1
DLMJSFB2
Flüssigphasenanalytik | [8 empty] | Kohlenstoffbilanz
| Substanz | Molmasse / g/mol | Konzentration / mol/L | Stoffmenge / mol | Ausbeute / % | Selektivität / % | Menge C-Atome /mol |  |  | Stoffmenge C-Atome / mol
| Glycerin | 92.09382 | 0.45 | 0.004315371 |  |  | 0.01294611 |  | Vor Reaktion | 0.06475744
| 1,2 PDO | 76.09 | 0.882 | 0.008458128 | 39.18374 | 48.97459 | 0.025374384 |  | Nach Reaktion | 0.05039725
| 1,3 PDO | 76.09 |  | 0 | 0 | 0 | 0 |  | Bilanz / % | 77.82465
| Ethylengylcol | 62.07 | 0.001 | 9.589714e-06 | 0.044426 | 0.05552675 | 1.917943e-05
| Methanol | 32.04 |  | 0 | 0 | 0 | 0
| Ethanol | 46.068 | 0.094 | 0.0009014331 | 4.176044 | 5.219514 | 0.001802866
| Hydroxyaceton | 74.08 | 0.19 | 0.001822046 | 8.440941 | 10.55008 | 0.005466137
| Propionsäure | 74.08 |  | 0 | 0 | 0 | 0
| 2-Propanol | 60.1 |  | 0 | 0 | 0 | 0
| n-Propanol | 60.1 | 0.166 | 0.001591893 | 7.374717 | 9.21744 | 0.004775678
Gasphasenanalytik | Substanz | Molmasse / g / mol | Gasgehalt_Messung 1 / mol% | Gasgehalt_Messung 2 / mol% | Gasgehalt_Messung 2 / mol% | Stoffmenge / mol | Ausbeute / % | Selektivität / % | Menge C-Atome /mol
| Methan | 16.04 | 0 |  | 0 | 0 | 0 | 0 | 0
| CO2 | 44.01 | 0.15 |  | 0.075 | 1.28895e-05 | 0.01990428 | 0.02487777 | 1.28895e-05
| CO | 28.01 |  |  | 0 | 0 | 0 | 0 | 0
| Ethan | 30.07 | 0 |  | 0 | 0 | 0 | 0 | 0
| Propan | 44.09 | 0 | 0 | 0 | 0 | 0 | 0 | 0
| iso-butan | 58.12 |  |  | 0 | 0 | 0 | 0 | 0
Feststoffanalytik | Masse Filter vor der Reaktion / g | Masse Filter nach der Reaktion / g | Masse Kat nach der Reaktion / g | Massendifferenz Kat / g | Massendifferenz Kohlenstoff / g | Stoffmenge Kohlenstoff / mol
|  |  | 0 | -0.1 | -0.095 | -0.007909416

## R3
Allgemeines |  |  | Bedingungen
Versuchsname: | DLMJV2 |  | Reaktorvolumen / mL | 26.85238 |  | Umsatz / % | 100.9784
Datum: | 2025-06-26 |  | Reaktionstemperatur / °C | 220 |  | Stoffmenge Gas / mol | 0
|  |  | Reaktionsdruck / bar | 50 |  | Kohlenstoffbilanz / % | -1.289699
Reaktionsgas | H2 |  | Reaktionszeit / h | 20 |  | Produktivität | -0.0511819385
|  |  | Rührerdrehzahl / rpm | 1000
|  |  | Fülldruck / bar | 30
|  |  | Temperatur bei Gasbagentnahme / °C | 23
|  |  | Druck nach Reaktion / bar | 0
Einwaagen
| Substanz | Molmasse / g / mol | Masse_soll / g | Masse_ist / g | Reinheit / % | Masse_rein / g | Stoffmenge / mol | Dichte/ g/mL | Konzentration / mol/L | wt % | Volumen /mL | Volumen Gasphase / mL
Substrat | Glycerin | 92.09382 | 2 | 2.01 | 99 | 1.9899 | 0.02160731 | 1.26 | 2.248587 | 0.1981972 | 9.609286 | 17.24309
Lösungsmittel | Wasser | 18.02 | 8 | 8.03 | 100 | 8.03 | 0.445616 | 1 | 46.37348 | 0.7998008
Katalysator | RuCu@Baytubes |  | 0.1 | 0.1
DLMJSFB2
Flüssigphasenanalytik | [8 empty] | Kohlenstoffbilanz
| Substanz | Molmasse / g/mol | Konzentration / mol/L | Stoffmenge / mol | Ausbeute / % | Selektivität / % | Menge C-Atome /mol |  |  | Stoffmenge C-Atome / mol
| Glycerin | 92.09382 | -0.022 | -0.0002114043 |  |  | -0.0006342129 |  | Vor Reaktion | 0.06482194
| 1,2 PDO | 76.09 | -0.007 | -6.7265e-05 | -0.3113066 | -0.3082903 | -0.000201795 |  | Nach Reaktion | -0.0008360079
| 1,3 PDO | 76.09 |  | 0 | 0 | 0 | 0 |  | Bilanz / % | -1.289699
| Ethylengylcol | 62.07 |  | 0 | 0 | 0 | 0
| Methanol | 32.04 |  | 0 | 0 | 0 | 0
| Ethanol | 46.068 |  | 0 | 0 | 0 | 0
| Hydroxyaceton | 74.08 |  | 0 | 0 | 0 | 0
| Propionsäure | 74.08 |  | 0 | 0 | 0 | 0
| 2-Propanol | 60.1 |  | 0 | 0 | 0 | 0
| n-Propanol | 60.1 |  | 0 | 0 | 0 | 0
Gasphasenanalytik | Substanz | Molmasse / g / mol | Gasgehalt_Messung 1 / mol% | Gasgehalt_Messung 2 / mol% | Gasgehalt_Messung 2 / mol% | Stoffmenge / mol | Ausbeute / % | Selektivität / % | Menge C-Atome /mol
| Methan | 16.04 |  |  | 0 | 0 | 0 | 0 | 0
| CO2 | 44.01 |  |  | 0 | 0 | 0 | 0 | 0
| CO | 28.01 |  |  | 0 | 0 | 0 | 0 | 0
| Ethan | 30.07 |  |  | 0 | 0 | 0 | 0 | 0
| Propan | 44.09 |  |  | 0 | 0 | 0 | 0 | 0
| iso-butan | 58.12 |  |  | 0 | 0 | 0 | 0 | 0
Feststoffanalytik | Masse Filter vor der Reaktion / g | Masse Filter nach der Reaktion / g | Masse Kat nach der Reaktion / g | Massendifferenz Kat / g | Massendifferenz Kohlenstoff / g | Stoffmenge Kohlenstoff / mol
|  |  | 0 | -0.1 | -0.095 | -0.007909416

## R4
Allgemeines |  |  | Bedingungen
Versuchsname: | DLMJV2 |  | Reaktorvolumen / mL | 27.99375 |  | Umsatz / % | -0.2073664
Datum: | 2025-06-26 |  | Reaktionstemperatur / °C | 220 |  | Stoffmenge Gas / mol | 0.01944097
|  |  | Reaktionsdruck / bar | 50 |  | Kohlenstoffbilanz / % | 106.5198
Reaktionsgas | H2 |  | Reaktionszeit / h | 20 |  | Produktivität | #DIV/0!
|  |  | Rührerdrehzahl / rpm | 1000
|  |  | Fülldruck / bar | 30
|  |  | Temperatur bei Gasbagentnahme / °C | 23
|  |  | Druck nach Reaktion / bar | 26
Einwaagen
| Substanz | Molmasse / g / mol | Masse_soll / g | Masse_ist / g | Reinheit / % | Masse_rein / g | Stoffmenge / mol | Dichte/ g/mL | Konzentration / mol/L | wt % | Volumen /mL | Volumen Gasphase / mL
Substrat | Glycerin | 92.09382 | 2 | 2.015 | 99 | 1.99485 | 0.02166106 | 1.26 | 2.260313 | 0.1991862 | 9.583214 | 18.41054
Lösungsmittel | Wasser | 18.02 | 8 | 8 | 100 | 8 | 0.4439512 | 1 | 46.32591 | 0.7988018
Katalysator | BLANK |  | 0.1 | 0
DLMJSFB2
Flüssigphasenanalytik | [8 empty] | Kohlenstoffbilanz
| Substanz | Molmasse / g/mol | Konzentration / mol/L | Stoffmenge / mol | Ausbeute / % | Selektivität / % | Menge C-Atome /mol |  |  | Stoffmenge C-Atome / mol
| Glycerin | 92.09382 | 2.265 | 0.02170598 |  |  | 0.06511794 |  | Vor Reaktion | 0.06498319
| 1,2 PDO | 76.09 |  | 0 | 0 | 0 | 0 |  | Nach Reaktion | 0.06921999
| 1,3 PDO | 76.09 |  | 0 | 0 | 0 | 0 |  | Bilanz / % | 106.5198
| Ethylengylcol | 62.07 |  | 0 | 0 | 0 | 0
| Methanol | 32.04 |  | 0 | 0 | 0 | 0
| Ethanol | 46.068 |  | 0 | 0 | 0 | 0
| Hydroxyaceton | 74.08 |  | 0 | 0 | 0 | 0
| Propionsäure | 74.08 |  | 0 | 0 | 0 | 0
| 2-Propanol | 60.1 |  | 0 | 0 | 0 | 0
| n-Propanol | 60.1 |  | 0 | 0 | 0 | 0
Gasphasenanalytik | Substanz | Molmasse / g / mol | Gasgehalt_Messung 1 / mol% | Gasgehalt_Messung 2 / mol% | Gasgehalt_Messung 2 / mol% | Stoffmenge / mol | Ausbeute / % | Selektivität / % | Menge C-Atome /mol
| Methan | 16.04 | 23.89 |  | 11.945 | 0.002322224 | 3.573577 | -1723.316 | 0.002322224
| CO2 | 44.01 | 8.82 |  | 4.41 | 0.0008573469 | 1.319337 | -636.2346 | 0.0008573469
| CO | 28.01 |  |  | 0 | 0 | 0 | 0 | 0
| Ethan | 30.07 | 3.95 |  | 1.975 | 0.0003839592 | 1.181719 | -569.87 | 0.0007679185
| Propan | 44.09 | 0.53 |  | 0.265 | 5.151858e-05 | 0.2378396 | -114.6953 | 0.0001545557
| iso-butan | 58.12 |  |  | 0 | 0 | 0 | 0 | 0
Feststoffanalytik | Masse Filter vor der Reaktion / g | Masse Filter nach der Reaktion / g | Masse Kat nach der Reaktion / g | Massendifferenz Kat / g | Massendifferenz Kohlenstoff / g | Stoffmenge Kohlenstoff / mol
|  |  | 0 | 0 | 0 | 0

## R10
Allgemeines |  |  | Bedingungen
Versuchsname: | DLMJV2 |  | Reaktorvolumen / mL | 28.94316 |  | Umsatz / % | 0.7535813
Datum: | 2025-06-26 |  | Reaktionstemperatur / °C | 220 |  | Stoffmenge Gas / mol | 0.01651354
|  |  | Reaktionsdruck / bar | 50 |  | Kohlenstoffbilanz / % | 99.76157
Reaktionsgas | H2 |  | Reaktionszeit / h | 20 |  | Produktivität | #DIV/0!
|  |  | Rührerdrehzahl / rpm | 1000
|  |  | Fülldruck / bar | 30
|  |  | Temperatur bei Gasbagentnahme / °C | 23
|  |  | Druck nach Reaktion / bar | 21
Einwaagen
| Substanz | Molmasse / g / mol | Masse_soll / g | Masse_ist / g | Reinheit / % | Masse_rein / g | Stoffmenge / mol | Dichte/ g/mL | Konzentration / mol/L | wt % | Volumen /mL | Volumen Gasphase / mL
Substrat | Glycerin | 92.09382 | 2 | 2.009 | 99 | 1.98891 | 0.02159656 | 1.26 | 2.253986 | 0.1986526 | 9.5815 | 19.36166
Lösungsmittel | Wasser | 18.02 | 8 | 8.003 | 100 | 8.003 | 0.4441176 | 1 | 46.35158 | 0.7993408
Katalysator | BLANK |  | 0.1 | 0
DLMJSFB2
Flüssigphasenanalytik | [8 empty] | Kohlenstoffbilanz
| Substanz | Molmasse / g/mol | Konzentration / mol/L | Stoffmenge / mol | Ausbeute / % | Selektivität / % | Menge C-Atome /mol |  |  | Stoffmenge C-Atome / mol
| Glycerin | 92.09382 | 2.237 | 0.0214338155 |  |  | 0.0643014465 |  | Vor Reaktion | 0.06478969
| 1,2 PDO | 76.09 |  | 0 | 0 | 0 | 0 |  | Nach Reaktion | 0.06463521
| 1,3 PDO | 76.09 |  | 0 | 0 | 0 | 0 |  | Bilanz / % | 99.76157
| Ethylengylcol | 62.07 |  | 0 | 0 | 0 | 0
| Methanol | 32.04 |  | 0 | 0 | 0 | 0
| Ethanol | 46.068 | 0.014 | 0.000134141 | 0.621122 | 82.42269 | 0.000268282
| Hydroxyaceton | 74.08 | -0.007 | -6.70705e-05 | -0.310561 | -41.21135 | -0.0002012115
| Propionsäure | 74.08 |  | 0 | 0 | 0 | 0
| 2-Propanol | 60.1 |  | 0 | 0 | 0 | 0
| n-Propanol | 60.1 |  | 0 | 0 | 0 | 0
Gasphasenanalytik | Substanz | Molmasse / g / mol | Gasgehalt_Messung 1 / mol% | Gasgehalt_Messung 2 / mol% | Gasgehalt_Messung 2 / mol% | Stoffmenge / mol | Ausbeute / % | Selektivität / % | Menge C-Atome /mol
| Methan | 16.04 | 2.83 |  | 1.415 | 0.0002336666 | 0.3606539 | 47.85866 | 0.0002336666
| CO2 | 44.01 |  |  | 0 | 0 | 0 | 0 | 0
| CO | 28.01 |  |  | 0 | 0 | 0 | 0 | 0
| Ethan | 30.07 | 0.17 |  | 0.085 | 1.403651e-05 | 0.04332945 | 5.749804 | 2.807301e-05
| Propan | 44.09 | 0.02 |  | 0.01 | 1.651354e-06 | 0.007646373 | 1.014671 | 4.954061e-06
| iso-butan | 58.12 |  |  | 0 | 0 | 0 | 0 | 0
Feststoffanalytik | Masse Filter vor der Reaktion / g | Masse Filter nach der Reaktion / g | Masse Kat nach der Reaktion / g | Massendifferenz Kat / g | Massendifferenz Kohlenstoff / g | Stoffmenge Kohlenstoff / mol
|  |  | 0 | 0 | 0 | 0

## Reaktorvolumina
Berechnung Reaktorvolumen |  |  |  |  | Periferie
| Reaktorvolumenmessung 1 / mL | Reaktorvolumenmessung 2 / mL | Reaktorvolumenmessung 3 / mL |  | L Ventil / cm | L Berstscheibe / cm | L Manometer / cm | L 2. Berstscheibe / cm | Gesamtlänge Rohre / cm | Volumen Rohre / mL | Gesamtvolumen Reaktor / mL
R1 | 24 | 23 | 23 | 23.33333 | 19.5 | 16.5 | 11 | 8 | 55 | 3.887721 | 27.22105
R2 | 22 | 25 | 23 | 23.33333 | 19.5 | 16.5 | 10 | 8 | 54 | 3.817035 | 27.15037
R3 | 23 | 23 | 23 | 23 | 19 | 16.5 | 11 | 8 | 54.5 | 3.852378 | 26.85238
R4 | 23 | 24 | 25 | 24 | 21 | 16.5 | 11 | 8 | 56.5 | 3.99375 | 27.99375
R5 |  |  |  | 0 |  |  |  |  | 0 | 0 | 0
R6 |  |  |  | 0 |  |  |  |  | 0 | 0 | 0
R7 | 24 | 26 | 25 | 25 | 21 | 16.5 | 11 | 8.5 | 57 | 4.029093 | 29.02909
R8 | 24 | 25 | 23 | 24 | 20 | 17 | 11 | 10.5 | 58.5 | 4.135121 | 28.13512
R9 | 25 | 26 | 25 | 25.33333 | 21 | 16.5 | 11 | 8 | 56.5 | 3.99375 | 29.32708
R10 | 25 | 25 | 24 | 24.66667 | 21 | 18 | 12 | 9.5 | 60.5 | 4.276493 | 28.94316