## R1
Allgemeines |  |  | Bedingungen
Versuchsname: | DLMJV3 |  | Reaktorvolumen / mL | 27.22105 |  | Umsatz / % | 76.58021
Datum: | 2025-07-01 |  | Reaktionstemperatur / °C | 220 |  | Stoffmenge Gas / mol | 0.0114616
|  |  | Reaktionsdruck / bar | 50 |  | Kohlenstoffbilanz / % | 91.00347
Reaktionsgas | H2 |  | Reaktionszeit / h | 20 |  | Produktivität | 9.932254
|  |  | Rührerdrehzahl / rpm | 1000
|  |  | Fülldruck / bar | 30
|  |  | Temperatur bei Gasbagentnahme / °C | 23
|  |  | Druck nach Reaktion / bar | 16
Einwaagen
| Substanz | Molmasse / g / mol | Masse_soll / g | Masse_ist / g | Reinheit / % | Masse_rein / g | Stoffmenge / mol | Dichte/ g/mL | Konzentration / mol/L | wt % | Volumen /mL | Volumen Gasphase / mL
Substrat | Glycerin | 92.09382 | 2 | 2.006 | 99 | 1.98594 | 0.02156431 | 1.26 | 2.250234 | 0.1983362 | 9.583143 | 17.63791
Lösungsmittel | Wasser | 18.02 | 8 | 8.007 | 100 | 8.007 | 0.4443396 | 1 | 46.3668 | 0.7996604
Katalysator | Ru2Cu1@Baytubes |  | 0.1 | 0.1
DLMJSFB2
Flüssigphasenanalytik | [8 empty] | Kohlenstoffbilanz
| Substanz | Molmasse / g/mol | Konzentration / mol/L | Stoffmenge / mol | Ausbeute / % | Selektivität / % | Menge C-Atome /mol |  |  | Stoffmenge C-Atome / mol
| Glycerin | 92.09382 | 0.527 | 0.005050316 |  |  | 0.01515095 |  | Vor Reaktion | 0.06469294
| 1,2 PDO | 76.09 | 1.136 | 0.01088645 | 50.48364 | 65.92256 | 0.03265935 |  | Nach Reaktion | 0.05887282
| 1,3 PDO | 76.09 |  | 0 | 0 | 0 | 0 |  | Bilanz / % | 91.00347
| Ethylengylcol | 62.07 | 0.128 | 0.001226642 | 5.688297 | 7.427894 | 0.002453285
| Methanol | 32.04 |  | 0 | 0 | 0 | 0
| Ethanol | 46.068 | 0.04 | 0.0003833257 | 1.777593 | 2.321217 | 0.0007666514
| Hydroxyaceton | 74.08 | 0.105 | 0.00100623 | 4.666181 | 6.093195 | 0.00301869
| Propionsäure | 74.08 |  | 0 | 0 | 0 | 0
| 2-Propanol | 60.1 |  | 0 | 0 | 0 | 0
| n-Propanol | 60.1 | 0.063 | 0.000603738 | 2.799709 | 3.655917 | 0.001811214
Gasphasenanalytik | Substanz | Molmasse / g / mol | Gasgehalt_Messung 1 / mol% | Gasgehalt_Messung 2 / mol% | Gasgehalt_Messung 2 / mol% | Stoffmenge / mol | Ausbeute / % | Selektivität / % | Menge C-Atome /mol
| Methan | 16.04 | 40.27 |  | 20.135 | 0.002307794 | 3.567304 | 4.658258 | 0.002307794
| CO2 | 44.01 | 4.72 |  | 2.36 | 0.0002704938 | 0.4181196 | 0.545989 | 0.0002704938
| CO | 28.01 |  |  | 0 | 0 | 0 | 0 | 0
| Ethan | 30.07 | 2.82 |  | 1.41 | 0.0001616086 | 0.4996175 | 0.6524106 | 0.0003232172
| Propan | 44.09 | 0.58 |  | 0.29 | 3.323865e-05 | 0.1541373 | 0.2012756 | 9.971595e-05
| iso-butan | 58.12 | 0.05 |  | 0.025 | 2.865401e-06 | 0.01771693 | 0.02313513 | 1.14616e-05
Feststoffanalytik | Masse Filter vor der Reaktion / g | Masse Filter nach der Reaktion / g | Masse Kat nach der Reaktion / g | Massendifferenz Kat / g | Massendifferenz Kohlenstoff / g | Stoffmenge Kohlenstoff / mol
|  |  | 0 | -0.1 | -0.095 | -0.007909416

## R3
Allgemeines |  |  | Bedingungen
Versuchsname: | DLMJV3 |  | Reaktorvolumen / mL | 26.85238 |  | Umsatz / % | 80.53315
Datum: | 2025-07-01 |  | Reaktionstemperatur / °C | 220 |  | Stoffmenge Gas / mol | 0
|  |  | Reaktionsdruck / bar | 50 |  | Kohlenstoffbilanz / % | 81.86174
Reaktionsgas | H2 |  | Reaktionszeit / h | 20 |  | Produktivität | 7.924731
|  |  | Rührerdrehzahl / rpm | 1000
|  |  | Fülldruck / bar | 30
|  |  | Temperatur bei Gasbagentnahme / °C | 23
|  |  | Druck nach Reaktion / bar | 0
Einwaagen
| Substanz | Molmasse / g / mol | Masse_soll / g | Masse_ist / g | Reinheit / % | Masse_rein / g | Stoffmenge / mol | Dichte/ g/mL | Konzentration / mol/L | wt % | Volumen /mL | Volumen Gasphase / mL
Substrat | Glycerin | 92.09382 | 2 | 2 | 99 | 1.98 | 0.02149981 | 1.26 | 2.244842 | 0.1978813 | 9.577429 | 17.27495
Lösungsmittel | Wasser | 18.02 | 8 | 8.006 | 100 | 8.006 | 0.4442841 | 1 | 46.38867 | 0.8001199
Katalysator | Ru2Cu1@Baytubes |  | 0.1 | 0.101
DLMJSFB2
Flüssigphasenanalytik | [8 empty] | Kohlenstoffbilanz
| Substanz | Molmasse / g/mol | Konzentration / mol/L | Stoffmenge / mol | Ausbeute / % | Selektivität / % | Menge C-Atome /mol |  |  | Stoffmenge C-Atome / mol
| Glycerin | 92.09382 | 0.437 | 0.004185336 |  |  | 0.01255601 |  | Vor Reaktion | 0.06449944
| 1,2 PDO | 76.09 | 0.916 | 0.008772925 | 40.80465 | 50.66814 | 0.02631877 |  | Nach Reaktion | 0.05280036
| 1,3 PDO | 76.09 |  | 0 | 0 | 0 | 0 |  | Bilanz / % | 81.86174
| Ethylengylcol | 62.07 | 0.076 | 0.0007278846 | 3.385539 | 4.203907 | 0.001455769
| Methanol | 32.04 |  | 0 | 0 | 0 | 0
| Ethanol | 46.068 | 0.075 | 0.0007183071 | 3.340992 | 4.148593 | 0.001436614
| Hydroxyaceton | 74.08 | 0.189 | 0.001810134 | 8.419301 | 10.45445 | 0.005430402
| Propionsäure | 74.08 |  | 0 | 0 | 0 | 0
| 2-Propanol | 60.1 |  | 0 | 0 | 0 | 0
| n-Propanol | 60.1 | 0.195 | 0.001867599 | 8.68658 | 10.78634 | 0.005602796
Gasphasenanalytik | Substanz | Molmasse / g / mol | Gasgehalt_Messung 1 / mol% | Gasgehalt_Messung 2 / mol% | Gasgehalt_Messung 2 / mol% | Stoffmenge / mol | Ausbeute / % | Selektivität / % | Menge C-Atome /mol
| Methan | 16.04 |  |  | 0 | 0 | 0 | 0 | 0
| CO2 | 44.01 |  |  | 0 | 0 | 0 | 0 | 0
| CO | 28.01 |  |  | 0 | 0 | 0 | 0 | 0
| Ethan | 30.07 |  |  | 0 | 0 | 0 | 0 | 0
| Propan | 44.09 |  |  | 0 | 0 | 0 | 0 | 0
| iso-butan | 58.12 |  |  | 0 | 0 | 0 | 0 | 0
Feststoffanalytik | Masse Filter vor der Reaktion / g | Masse Filter nach der Reaktion / g | Masse Kat nach der Reaktion / g | Massendifferenz Kat / g | Massendifferenz Kohlenstoff / g | Stoffmenge Kohlenstoff / mol
|  |  | 0 | -0.101 | -0.09595 | -0.007988511

## R4
Allgemeines |  |  | Bedingungen
Versuchsname: | DLMJV3 |  | Reaktorvolumen / mL | 27.99375 |  | Umsatz / % | 97.5479
Datum: | 2025-07-01 |  | Reaktionstemperatur / °C | 220 |  | Stoffmenge Gas / mol | 0.008960016
|  |  | Reaktionsdruck / bar | 50 |  | Kohlenstoffbilanz / % | 56.0261
Reaktionsgas | H2 |  | Reaktionszeit / h | 20 |  | Produktivität | 3.143005
|  |  | Rührerdrehzahl / rpm | 1000
|  |  | Fülldruck / bar | 30
|  |  | Temperatur bei Gasbagentnahme / °C | 23
|  |  | Druck nach Reaktion / bar | 12
Einwaagen
| Substanz | Molmasse / g / mol | Masse_soll / g | Masse_ist / g | Reinheit / % | Masse_rein / g | Stoffmenge / mol | Dichte/ g/mL | Konzentration / mol/L | wt % | Volumen /mL | Volumen Gasphase / mL
Substrat | Glycerin | 92.09382 | 2 | 2.005 | 99 | 1.98495 | 0.02155356 | 1.26 | 2.242977 | 0.1977239 | 9.609357 | 18.38439
Lösungsmittel | Wasser | 18.02 | 8 | 8.034 | 100 | 8.034 | 0.445838 | 1 | 46.39623 | 0.8002789
Katalysator | Ru2Cu1@Baytubes |  | 0.1 | 0.2
DLMJSFB2
Flüssigphasenanalytik | [8 empty] | Kohlenstoffbilanz
| Substanz | Molmasse / g/mol | Konzentration / mol/L | Stoffmenge / mol | Ausbeute / % | Selektivität / % | Menge C-Atome /mol |  |  | Stoffmenge C-Atome / mol
| Glycerin | 92.09382 | 0.055 | 0.0005285146 |  |  | 0.001585544 |  | Vor Reaktion | 0.06466069
| 1,2 PDO | 76.09 | 0.717 | 0.006889909 | 31.96645 | 32.77 | 0.02066973 |  | Nach Reaktion | 0.03622686
| 1,3 PDO | 76.09 |  | 0 | 0 | 0 | 0 |  | Bilanz / % | 56.0261
| Ethylengylcol | 62.07 | 0.08 | 0.0007687486 | 3.566689 | 3.656346 | 0.001537497
| Methanol | 32.04 |  | 0 | 0 | 0 | 0
| Ethanol | 46.068 | 0.076 | 0.0007303111 | 3.388355 | 3.473529 | 0.001460622
| Hydroxyaceton | 74.08 | 0.184 | 0.001768122 | 8.203385 | 8.409596 | 0.005304365
| Propionsäure | 74.08 |  | 0 | 0 | 0 | 0
| 2-Propanol | 60.1 |  | 0 | 0 | 0 | 0
| n-Propanol | 60.1 | 0.15 | 0.001441404 | 6.687542 | 6.855649 | 0.004324211
Gasphasenanalytik | Substanz | Molmasse / g / mol | Gasgehalt_Messung 1 / mol% | Gasgehalt_Messung 2 / mol% | Gasgehalt_Messung 2 / mol% | Stoffmenge / mol | Ausbeute / % | Selektivität / % | Menge C-Atome /mol
| Methan | 16.04 |  |  | 0 | 0 | 0 | 0 | 0
| CO2 | 44.01 |  | 30.02 | 15.01 | 0.001344898 | 2.079932 | 2.132216 | 0.001344898
| CO | 28.01 |  |  | 0 | 0 | 0 | 0 | 0
| Ethan | 30.07 |  |  | 0 | 0 | 0 | 0 | 0
| Propan | 44.09 |  |  | 0 | 0 | 0 | 0 | 0
| iso-butan | 58.12 |  |  | 0 | 0 | 0 | 0 | 0
Feststoffanalytik | Masse Filter vor der Reaktion / g | Masse Filter nach der Reaktion / g | Masse Kat nach der Reaktion / g | Massendifferenz Kat / g | Massendifferenz Kohlenstoff / g | Stoffmenge Kohlenstoff / mol
|  |  | 0 | -0.2 | -0.19 | -0.01581883

## Reaktorvolumina
Berechnung Reaktorvolumen |  |  |  |  | Periferie
| Reaktorvolumenmessung 1 / mL | Reaktorvolumenmessung 2 / mL | Reaktorvolumenmessung 3 / mL |  | L Ventil / cm | L Berstscheibe / cm | L Manometer / cm | L 2. Berstscheibe / cm | Gesamtlänge Rohre / cm | Volumen Rohre / mL | Gesamtvolumen Reaktor / mL
R1 | 24 | 23 | 23 | 23.33333 | 19.5 | 16.5 | 11 | 8 | 55 | 3.887721 | 27.22105
R2 | 22 | 25 | 23 | 23.33333 | 19.5 | 16.5 | 10 | 8 | 54 | 3.817035 | 27.15037
R3 | 23 | 23 | 23 | 23 | 19 | 16.5 | 11 | 8 | 54.5 | 3.852378 | 26.85238
R4 | 23 | 24 | 25 | 24 | 21 | 16.5 | 11 | 8 | 56.5 | 3.99375 | 27.99375
R5 |  |  |  | 0 |  |  |  |  | 0 | 0 | 0
R6 |  |  |  | 0 |  |  |  |  | 0 | 0 | 0
R7 | 24 | 26 | 25 | 25 | 21 | 16.5 | 11 | 8.5 | 57 | 4.029093 | 29.02909
R8 | 24 | 25 | 23 | 24 | 20 | 17 | 11 | 10.5 | 58.5 | 4.135121 | 28.13512
R9 | 25 | 26 | 25 | 25.33333 | 21 | 16.5 | 11 | 8 | 56.5 | 3.99375 | 29.32708
R10 | 25 | 25 | 24 | 24.66667 | 21 | 18 | 12 | 9.5 | 60.5 | 4.276493 | 28.94316