## R3
Allgemeines |  |  | Bedingungen
Versuchsname: | DLMJV4 |  | Reaktorvolumen / mL | 26.85238 |  | Umsatz / % | 58.47214
Datum: | 2025-07-03 |  | Reaktionstemperatur / °C | 220 |  | Stoffmenge Gas / mol | 0
|  |  | Reaktionsdruck / bar | 50 |  | Kohlenstoffbilanz / % | 92.22459
Reaktionsgas | H2 |  | Reaktionszeit / h | 20 |  | Produktivität | 9.101091
|  |  | Rührerdrehzahl / rpm | 1000
|  |  | Fülldruck / bar | 30
|  |  | Temperatur bei Gasbagentnahme / °C | 23
|  |  | Druck nach Reaktion / bar | 0
Einwaagen
| Substanz | Molmasse / g / mol | Masse_soll / g | Masse_ist / g | Reinheit / % | Masse_rein / g | Stoffmenge / mol | Dichte/ g/mL | Konzentration / mol/L | wt % | Volumen /mL | Volumen Gasphase / mL
Substrat | Glycerin | 92.09382 | 2 | 1.999 | 99 | 1.97901 | 0.02148906 | 1.26 | 2.239461 | 0.1974272 | 9.595643 | 17.25674
Lösungsmittel | Wasser | 18.02 | 8 | 8.025 | 100 | 8.025 | 0.4453385 | 1 | 46.41049 | 0.8005786
Katalysator | RuCu5@Baytubes |  | 0.1 | 0.102
DLMJSFB4
Flüssigphasenanalytik | [8 empty] | Kohlenstoffbilanz
| Substanz | Molmasse / g/mol | Konzentration / mol/L | Stoffmenge / mol | Ausbeute / % | Selektivität / % | Menge C-Atome /mol |  |  | Stoffmenge C-Atome / mol
| Glycerin | 92.09382 | 0.93 | 0.008923948 |  |  | 0.02677184 |  | Vor Reaktion | 0.06446719
| 1,2 PDO | 76.09 | 0.89 | 0.008540122 | 39.74171 | 67.96692 | 0.02562037 |  | Nach Reaktion | 0.0594546
| 1,3 PDO | 76.09 |  | 0 | 0 | 0 | 0 |  | Bilanz / % | 92.22459
| Ethylengylcol | 62.07 | 0.063 | 0.0006045255 | 2.813177 | 4.811141 | 0.001209051
| Methanol | 32.04 |  | 0 | 0 | 0 | 0
| Ethanol | 46.068 | 0.029 | 0.0002782736 | 1.294955 | 2.214652 | 0.0005565473
| Hydroxyaceton | 74.08 | 0.046 | 0.0004413996 | 2.054066 | 3.512897 | 0.001324199
| Propionsäure | 74.08 |  | 0 | 0 | 0 | 0
| 2-Propanol | 60.1 |  | 0 | 0 | 0 | 0
| n-Propanol | 60.1 | 0.138 | 0.001324199 | 6.162198 | 10.53869 | 0.003972596
Gasphasenanalytik | Substanz | Molmasse / g / mol | Gasgehalt_Messung 1 / mol% | Gasgehalt_Messung 2 / mol% | Gasgehalt_Messung 2 / mol% | Stoffmenge / mol | Ausbeute / % | Selektivität / % | Menge C-Atome /mol
| Methan | 16.04 |  |  | 0 | 0 | 0 | 0 | 0
| CO2 | 44.01 |  |  | 0 | 0 | 0 | 0 | 0
| CO | 28.01 |  |  | 0 | 0 | 0 | 0 | 0
| Ethan | 30.07 |  |  | 0 | 0 | 0 | 0 | 0
| Propan | 44.09 |  |  | 0 | 0 | 0 | 0 | 0
| iso-butan | 58.12 |  |  | 0 | 0 | 0 | 0 | 0
Feststoffanalytik | Masse Filter vor der Reaktion / g | Masse Filter nach der Reaktion / g | Masse Kat nach der Reaktion / g | Massendifferenz Kat / g | Massendifferenz Kohlenstoff / g | Stoffmenge Kohlenstoff / mol
|  |  | 0 | -0.102 | -0.0969 | -0.008067605

## R4
Allgemeines |  |  | Bedingungen
Versuchsname: | DLMJV4 |  | Reaktorvolumen / mL | 27.99375 |  | Umsatz / % | 55.45155
Datum: | 2025-07-03 |  | Reaktionstemperatur / °C | 220 |  | Stoffmenge Gas / mol | 0.0104631
|  |  | Reaktionsdruck / bar | 50 |  | Kohlenstoffbilanz / % | 96.24986
Reaktionsgas | H2 |  | Reaktionszeit / h | 20 |  | Produktivität | 8.516889
|  |  | Rührerdrehzahl / rpm | 1000
|  |  | Fülldruck / bar | 30
|  |  | Temperatur bei Gasbagentnahme / °C | 23
|  |  | Druck nach Reaktion / bar | 14
Einwaagen
| Substanz | Molmasse / g / mol | Masse_soll / g | Masse_ist / g | Reinheit / % | Masse_rein / g | Stoffmenge / mol | Dichte/ g/mL | Konzentration / mol/L | wt % | Volumen /mL | Volumen Gasphase / mL
Substrat | Glycerin | 92.09382 | 2 | 2.001 | 99 | 1.98099 | 0.02151056 | 1.26 | 2.242502 | 0.1976839 | 9.592214 | 18.40154
Lösungsmittel | Wasser | 18.02 | 8 | 8.02 | 100 | 8.02 | 0.445061 | 1 | 46.39815 | 0.8003193
Katalysator | RuCu5@Baytubes |  | 0.1 | 0.101
DLMJSFB4
Flüssigphasenanalytik | [8 empty] | Kohlenstoffbilanz
| Substanz | Molmasse / g/mol | Konzentration / mol/L | Stoffmenge / mol | Ausbeute / % | Selektivität / % | Menge C-Atome /mol |  |  | Stoffmenge C-Atome / mol
| Glycerin | 92.09382 | 0.999 | 0.009582622 |  |  | 0.02874787 |  | Vor Reaktion | 0.06453169
| 1,2 PDO | 76.09 | 0.825 | 0.007913577 | 36.78926 | 66.34486 | 0.02374073 |  | Nach Reaktion | 0.06211167
| 1,3 PDO | 76.09 |  | 0 | 0 | 0 | 0 |  | Bilanz / % | 96.24986
| Ethylengylcol | 62.07 | 0.061 | 0.0005851251 | 2.720175 | 4.905499 | 0.00117025
| Methanol | 32.04 |  | 0 | 0 | 0 | 0
| Ethanol | 46.068 | 0.033 | 0.0003165431 | 1.47157 | 2.653795 | 0.0006330861
| Hydroxyaceton | 74.08 | 0.046 | 0.0004412419 | 2.05128 | 3.699229 | 0.001323726
| Propionsäure | 74.08 |  | 0 | 0 | 0 | 0
| 2-Propanol | 60.1 |  | 0 | 0 | 0 | 0
| n-Propanol | 60.1 | 0.165 | 0.001582715 | 7.357852 | 13.26897 | 0.004748146
Gasphasenanalytik | Substanz | Molmasse / g / mol | Gasgehalt_Messung 1 / mol% | Gasgehalt_Messung 2 / mol% | Gasgehalt_Messung 2 / mol% | Stoffmenge / mol | Ausbeute / % | Selektivität / % | Menge C-Atome /mol
| Methan | 16.04 | 7.87 | 12.72 | 10.295 | 0.001077176 | 1.66922 | 3.010232 | 0.001077176
| CO2 | 44.01 | 1.55 | 2.09 | 1.82 | 0.0001904284 | 0.2950928 | 0.5321633 | 0.0001904284
| CO | 28.01 |  |  | 0 | 0 | 0 | 0 | 0
| Ethan | 30.07 | 1.48 | 2.3 | 1.89 | 0.0001977526 | 0.6128851 | 1.105262 | 0.0003955051
| Propan | 44.09 | 0.21 | 0.33 | 0.27 | 2.825037e-05 | 0.1313325 | 0.2368419 | 8.47511e-05
| iso-butan | 58.12 |  |  | 0 | 0 | 0 | 0 | 0
Feststoffanalytik | Masse Filter vor der Reaktion / g | Masse Filter nach der Reaktion / g | Masse Kat nach der Reaktion / g | Massendifferenz Kat / g | Massendifferenz Kohlenstoff / g | Stoffmenge Kohlenstoff / mol
|  |  | 0 | -0.101 | -0.09595 | -0.007988511

## R10
Allgemeines |  |  | Bedingungen
Versuchsname: | DLMJV4 |  | Reaktorvolumen / mL | 28.94316 |  | Umsatz / % | 88.27201
Datum: | 2025-07-03 |  | Reaktionstemperatur / °C | 220 |  | Stoffmenge Gas / mol | 0.01572625
|  |  | Reaktionsdruck / bar | 50 |  | Kohlenstoffbilanz / % | 82.32378
Reaktionsgas | H2 |  | Reaktionszeit / h | 20 |  | Produktivität
|  |  | Rührerdrehzahl / rpm | 1000
|  |  | Fülldruck / bar | 30
|  |  | Temperatur bei Gasbagentnahme / °C | 23
|  |  | Druck nach Reaktion / bar | 20
Einwaagen
| Substanz | Molmasse / g / mol | Masse_soll / g | Masse_ist / g | Reinheit / % | Masse_rein / g | Stoffmenge / mol | Dichte/ g/mL | Konzentration / mol/L | wt % | Volumen /mL | Volumen Gasphase / mL
Substrat | Glycerin | 92.09382 | 2 | 1.999 | 99 | 1.97901 | 0.02148906 | 1.26 | 2.242499 | 0.1976835 | 9.582643 | 19.36052
Lösungsmittel | Wasser | 18.02 | 8 | 8.012 | 100 | 8.012 | 0.4446171 | 1 | 46.39817 | 0.8003196
Katalysator | Ru1Cu2 |  | 0.1 | 0.1
Nazanin
Flüssigphasenanalytik | [8 empty] | Kohlenstoffbilanz
| Substanz | Molmasse / g/mol | Konzentration / mol/L | Stoffmenge / mol | Ausbeute / % | Selektivität / % | Menge C-Atome /mol |  |  | Stoffmenge C-Atome / mol
| Glycerin | 92.09382 | 0.263 | 0.002520235 |  |  | 0.007560705 |  | Vor Reaktion | 0.06446719
| 1,2 PDO | 76.09 | 0.876 | 0.008394395 | 39.06357 | 44.25363 | 0.02518319 |  | Nach Reaktion | 0.05307183
| 1,3 PDO | 76.09 |  | 0 | 0 | 0 | 0 |  | Bilanz / % | 82.32378
| Ethylengylcol | 62.07 | 0.074 | 0.0007091156 | 3.29989 | 3.73832 | 0.001418231
| Methanol | 32.04 | 0.09 | 0.0008624379 | 4.01338 | 4.546606 | 0.0008624379
| Ethanol | 46.068 | 0.135 | 0.001293657 | 6.02007 | 6.819909 | 0.002587314
| Hydroxyaceton | 74.08 | 0.183 | 0.001753624 | 8.16054 | 9.244765 | 0.005260871
| Propionsäure | 74.08 |  | 0 | 0 | 0 | 0
| 2-Propanol | 60.1 |  | 0 | 0 | 0 | 0
| n-Propanol | 60.1 | 0.228 | 0.002184843 | 10.16723 | 11.51807 | 0.006554528
Gasphasenanalytik | Substanz | Molmasse / g / mol | Gasgehalt_Messung 1 / mol% | Gasgehalt_Messung 2 / mol% | Gasgehalt_Messung 2 / mol% | Stoffmenge / mol | Ausbeute / % | Selektivität / % | Menge C-Atome /mol
| Methan | 16.04 | 25.5 |  | 12.75 | 0.002005097 | 3.110259 | 3.523494 | 0.002005097
| CO2 | 44.01 | 10.33 |  | 5.165 | 0.0008122608 | 1.25996 | 1.427361 | 0.0008122608
| CO | 28.01 |  |  | 0 | 0 | 0 | 0 | 0
| Ethan | 30.07 | 4.36 |  | 2.18 | 0.0003428323 | 1.063587 | 1.204897 | 0.0006856645
| Propan | 44.09 | 0.6 |  | 0.3 | 4.717875e-05 | 0.2195477 | 0.2487173 | 0.0001415363
| iso-butan | 58.12 |  |  | 0 | 0 | 0 | 0 | 0
Feststoffanalytik | Masse Filter vor der Reaktion / g | Masse Filter nach der Reaktion / g | Masse Kat nach der Reaktion / g | Massendifferenz Kat / g | Massendifferenz Kohlenstoff / g | Stoffmenge Kohlenstoff / mol
|  |  | 0 | -0.1 | -0.095 | -0.007909416

## Reaktorvolumina
Berechnung Reaktorvolumen |  |  |  |  | Periferie
| Reaktorvolumenmessung 1 / mL | Reaktorvolumenmessung 2 / mL | Reaktorvolumenmessung 3 / mL |  | L Ventil / cm | L Berstscheibe / cm | L Manometer / cm | L 2. Berstscheibe / cm | Gesamtlänge Rohre / cm | Volumen Rohre / mL | Gesamtvolumen Reaktor / mL
R1 | 24 | 23 | 23 | 23.33333 | 19.5 | 16.5 | 11 | 8 | 55 | 3.887721 | 27.22105
R2 | 22 | 25 | 23 | 23.33333 | 19.5 | 16.5 | 10 | 8 | 54 | 3.817035 | 27.15037
R3 | 23 | 23 | 23 | 23 | 19 | 16.5 | 11 | 8 | 54.5 | 3.852378 | 26.85238
R4 | 23 | 24 | 25 | 24 | 21 | 16.5 | 11 | 8 | 56.5 | 3.99375 | 27.99375
R5 |  |  |  | 0 |  |  |  |  | 0 | 0 | 0
R6 |  |  |  | 0 |  |  |  |  | 0 | 0 | 0
R7 | 24 | 26 | 25 | 25 | 21 | 16.5 | 11 | 8.5 | 57 | 4.029093 | 29.02909
R8 | 24 | 25 | 23 | 24 | 20 | 17 | 11 | 10.5 | 58.5 | 4.135121 | 28.13512
R9 | 25 | 26 | 25 | 25.33333 | 21 | 16.5 | 11 | 8 | 56.5 | 3.99375 | 29.32708
R10 | 25 | 25 | 24 | 24.66667 | 21 | 18 | 12 | 9.5 | 60.5 | 4.276493 | 28.94316