## R1
Allgemeines |  |  | Bedingungen
Versuchsname: | DLMJ V5 |  | Reaktorvolumen / mL | 27.22105 |  | Umsatz / % | 88.33124
Datum: | 2025-07-08 |  | Reaktionstemperatur / °C | 220 |  | Stoffmenge Gas / mol | 0.003581374
|  |  | Reaktionsdruck / bar | 50 |  | Kohlenstoffbilanz / % | 73.0195
Reaktionsgas | H2 |  | Reaktionszeit / h | 20 |  | Produktivität | 8.036541
|  |  | Rührerdrehzahl / rpm | 1000
|  |  | Fülldruck / bar | 30
|  |  | Temperatur bei Gasbagentnahme / °C | 23
|  |  | Druck nach Reaktion / bar | 5
Einwaagen
| Substanz | Molmasse / g / mol | Masse_soll / g | Masse_ist / g | Reinheit / % | Masse_rein / g | Stoffmenge / mol | Dichte/ g/mL | Konzentration / mol/L | wt % | Volumen /mL | Volumen Gasphase / mL
Substrat | Glycerin | 92.09382 | 2 | 2.002 | 99 | 1.98198 | 0.02152131 | 1.26 | 2.245312 | 0.1979209 | 9.585 | 17.63605
Lösungsmittel | Wasser | 18.02 | 8 | 8.012 | 100 | 8.012 | 0.4446171 | 1 | 46.38676 | 0.8000799
Katalysator | Ru2Cu1@Baytubes |  | 0.1 | 0.1
Flüssigphasenanalytik | [8 empty] | Kohlenstoffbilanz
| Substanz | Molmasse / g/mol | Konzentration / mol/L | Stoffmenge / mol | Ausbeute / % | Selektivität / % | Menge C-Atome /mol |  |  | Stoffmenge C-Atome / mol
| Glycerin | 92.09382 | 0.262 | 0.00251127 |  |  | 0.00753381 |  | Vor Reaktion | 0.06456394
| 1,2 PDO | 76.09 | 0.919 | 0.008808615 | 40.92973 | 46.33664 | 0.026425845 |  | Nach Reaktion | 0.04714427
| 1,3 PDO | 76.09 |  | 0 | 0 | 0 | 0 |  | Bilanz / % | 73.0195
| Ethylengylcol | 62.07 | 0.09 | 0.00086265 | 4.008352 | 4.537864 | 0.0017253
| Methanol | 32.04 |  | 0 | 0 | 0 | 0
| Ethanol | 46.068 | 0.05 | 0.00047925 | 2.226862 | 2.521036 | 0.0009585
| Hydroxyaceton | 74.08 | 0.185 | 0.001773225 | 8.23939 | 9.327832 | 0.005319675
| Propionsäure | 74.08 |  | 0 | 0 | 0 | 0
| 2-Propanol | 60.1 |  | 0 | 0 | 0 | 0
| n-Propanol | 60.1 | 0.146 | 0.00139941 | 6.502438 | 7.361424 | 0.00419823
Gasphasenanalytik | Substanz | Molmasse / g / mol | Gasgehalt_Messung 1 / mol% | Gasgehalt_Messung 2 / mol% | Gasgehalt_Messung 2 / mol% | Stoffmenge / mol | Ausbeute / % | Selektivität / % | Menge C-Atome /mol
| Methan | 16.04 |  | 36.19 | 18.095 | 0.0006480496 | 1.003733 | 1.136328 | 0.0006480496
| CO2 | 44.01 |  | 8.03 | 4.015 | 0.0001437922 | 0.2227128 | 0.2521337 | 0.0001437922
| CO | 28.01 |  |  | 0 | 0 | 0 | 0 | 0
| Ethan | 30.07 |  | 4.33 | 2.165 | 7.753675e-05 | 0.2401859 | 0.271915 | 0.0001550735
| Propan | 44.09 |  | 0.67 | 0.335 | 1.19976e-05 | 0.05574754 | 0.06311192 | 3.599281e-05
| iso-butan | 58.12 |  |  | 0 | 0 | 0 | 0 | 0
Feststoffanalytik | Masse Filter vor der Reaktion / g | Masse Filter nach der Reaktion / g | Masse Kat nach der Reaktion / g | Massendifferenz Kat / g | Massendifferenz Kohlenstoff / g | Stoffmenge Kohlenstoff / mol
|  |  | 0 | -0.1 | -0.095 | -0.007909416

## R3
Allgemeines |  |  | Bedingungen
Versuchsname: | DLMJ V5 |  | Reaktorvolumen / mL | 26.85238 |  | Umsatz / % | 81.48383
Datum: | 2025-07-08 |  | Reaktionstemperatur / °C | 220 |  | Stoffmenge Gas / mol | 0.003504432
|  |  | Reaktionsdruck / bar | 50 |  | Kohlenstoffbilanz / % | 83.27944
Reaktionsgas | H2 |  | Reaktionszeit / h | 20 |  | Produktivität | 10.19906
|  |  | Rührerdrehzahl / rpm | 1000
|  |  | Fülldruck / bar | 30
|  |  | Temperatur bei Gasbagentnahme / °C | 23
|  |  | Druck nach Reaktion / bar | 5
Einwaagen
| Substanz | Molmasse / g / mol | Masse_soll / g | Masse_ist / g | Reinheit / % | Masse_rein / g | Stoffmenge / mol | Dichte/ g/mL | Konzentration / mol/L | wt % | Volumen /mL | Volumen Gasphase / mL
Substrat | Glycerin | 92.09382 | 2 | 2.015 | 99 | 1.99485 | 0.02166106 | 1.26 | 2.257486 | 0.1989478 | 9.595214 | 17.25716
Lösungsmittel | Wasser | 18.02 | 8 | 8.012 | 100 | 8.012 | 0.4446171 | 1 | 46.33738 | 0.7990426
Katalysator | Ru2Cu1@Baytubes |  | 0.1 | 0.103
Flüssigphasenanalytik | [8 empty] | Kohlenstoffbilanz
| Substanz | Molmasse / g/mol | Konzentration / mol/L | Stoffmenge / mol | Ausbeute / % | Selektivität / % | Menge C-Atome /mol |  |  | Stoffmenge C-Atome / mol
| Glycerin | 92.09382 | 0.418 | 0.0040108 |  |  | 0.0120324 |  | Vor Reaktion | 0.06498319
| 1,2 PDO | 76.09 | 1.2 | 0.01151426 | 53.15647 | 65.23561 | 0.03454277 |  | Nach Reaktion | 0.05411763
| 1,3 PDO | 76.09 |  | 0 | 0 | 0 | 0 |  | Bilanz / % | 83.27944
| Ethylengylcol | 62.07 | 0.126 | 0.001208997 | 5.58143 | 6.849739 | 0.002417994
| Methanol | 32.04 |  | 0 | 0 | 0 | 0
| Ethanol | 46.068 | 0.038 | 0.0003646181 | 1.683288 | 2.065794 | 0.0007292363
| Hydroxyaceton | 74.08 | 0.08 | 0.0007676171 | 3.543765 | 4.349041 | 0.002302851
| Propionsäure | 74.08 |  | 0 | 0 | 0 | 0
| 2-Propanol | 60.1 |  | 0 | 0 | 0 | 0
| n-Propanol | 60.1 | 0.051 | 0.0004893559 | 2.25915 | 2.772514 | 0.001468068
Gasphasenanalytik | Substanz | Molmasse / g / mol | Gasgehalt_Messung 1 / mol% | Gasgehalt_Messung 2 / mol% | Gasgehalt_Messung 2 / mol% | Stoffmenge / mol | Ausbeute / % | Selektivität / % | Menge C-Atome /mol
| Methan | 16.04 | 27.72 |  | 13.86 | 0.0004857143 | 0.7474461 | 0.9172938 | 0.0004857143
| CO2 | 44.01 | 3.64 |  | 1.82 | 6.378067e-05 | 0.09814949 | 0.1204527 | 6.378067e-05
| CO | 28.01 |  |  | 0 | 0 | 0 | 0 | 0
| Ethan | 30.07 | 1.52 |  | 0.76 | 2.663368e-05 | 0.081971 | 0.1005979 | 5.326737e-05
| Propan | 44.09 | 0.41 |  | 0.205 | 7.184086e-06 | 0.0331659 | 0.04070243 | 2.155226e-05
| iso-butan | 58.12 |  |  | 0 | 0 | 0 | 0 | 0
Feststoffanalytik | Masse Filter vor der Reaktion / g | Masse Filter nach der Reaktion / g | Masse Kat nach der Reaktion / g | Massendifferenz Kat / g | Massendifferenz Kohlenstoff / g | Stoffmenge Kohlenstoff / mol
|  |  | 0 | -0.103 | -0.09785 | -0.008146699

## R4
Allgemeines |  |  | Bedingungen
Versuchsname: | DLMJ V5 |  | Reaktorvolumen / mL | 27.99375 |  | Umsatz / % | 89.23726
Datum: | 2025-07-08 |  | Reaktionstemperatur / °C | 220 |  | Stoffmenge Gas / mol | 0.003735791
|  |  | Reaktionsdruck / bar | 50 |  | Kohlenstoffbilanz / % | 72.68481
Reaktionsgas | H2 |  | Reaktionszeit / h | 20 |  | Produktivität | 7.481684
|  |  | Rührerdrehzahl / rpm | 1000
|  |  | Fülldruck / bar | 30
|  |  | Temperatur bei Gasbagentnahme / °C | 23
|  |  | Druck nach Reaktion / bar | 5
Einwaagen
| Substanz | Molmasse / g / mol | Masse_soll / g | Masse_ist / g | Reinheit / % | Masse_rein / g | Stoffmenge / mol | Dichte/ g/mL | Konzentration / mol/L | wt % | Volumen /mL | Volumen Gasphase / mL
Substrat | Glycerin | 92.09382 | 2 | 2.024 | 99 | 2.00376 | 0.02175781 | 1.26 | 2.26708 | 0.1997568 | 9.597286 | 18.39646
Lösungsmittel | Wasser | 18.02 | 8 | 8.007 | 100 | 8.007 | 0.4443396 | 1 | 46.29847 | 0.7982255
Katalysator | Ru2Cu1@Baytubes |  | 0.1 | 0.101
Flüssigphasenanalytik | [8 empty] | Kohlenstoffbilanz
| Substanz | Molmasse / g/mol | Konzentration / mol/L | Stoffmenge / mol | Ausbeute / % | Selektivität / % | Menge C-Atome /mol |  |  | Stoffmenge C-Atome / mol
| Glycerin | 92.09382 | 0.244 | 0.002341738 |  |  | 0.007025213 |  | Vor Reaktion | 0.06527344
| 1,2 PDO | 76.09 | 0.863 | 0.008282458 | 38.06659 | 42.65774 | 0.02484737 |  | Nach Reaktion | 0.04744387
| 1,3 PDO | 76.09 |  | 0 | 0 | 0 | 0 |  | Bilanz / % | 72.68481
| Ethylengylcol | 62.07 | 0.105 | 0.001007715 | 4.631509 | 5.190107 | 0.00201543
| Methanol | 32.04 |  | 0 | 0 | 0 | 0
| Ethanol | 46.068 | 0.076 | 0.0007293937 | 3.35233 | 3.756649 | 0.001458787
| Hydroxyaceton | 74.08 | 0.187 | 0.001794692 | 8.248497 | 9.243333 | 0.005384077
| Propionsäure | 74.08 |  | 0 | 0 | 0 | 0
| 2-Propanol | 60.1 |  | 0 | 0 | 0 | 0
| n-Propanol | 60.1 | 0.162 | 0.00155476 | 7.145757 | 8.007594 | 0.004664281
Gasphasenanalytik | Substanz | Molmasse / g / mol | Gasgehalt_Messung 1 / mol% | Gasgehalt_Messung 2 / mol% | Gasgehalt_Messung 2 / mol% | Stoffmenge / mol | Ausbeute / % | Selektivität / % | Menge C-Atome /mol
| Methan | 16.04 | 34.97 | 33.08 | 34.025 | 0.001271103 | 1.947351 | 2.182218 | 0.001271103
| CO2 | 44.01 | 9.65 | 9.03 | 9.34 | 0.0003489229 | 0.5345558 | 0.5990276 | 0.0003489229
| CO | 28.01 |  |  | 0 | 0 | 0 | 0 | 0
| Ethan | 30.07 | 4.8 | 4.53 | 4.665 | 0.0001742747 | 0.5339834 | 0.5983862 | 0.0003485493
| Propan | 44.09 | 0.74 | 0.69 | 0.715 | 2.671091e-05 | 0.1227647 | 0.1375711 | 8.013272e-05
| iso-butan | 58.12 |  |  | 0 | 0 | 0 | 0 | 0
Feststoffanalytik | Masse Filter vor der Reaktion / g | Masse Filter nach der Reaktion / g | Masse Kat nach der Reaktion / g | Massendifferenz Kat / g | Massendifferenz Kohlenstoff / g | Stoffmenge Kohlenstoff / mol
|  |  | 0 | -0.101 | -0.09595 | -0.007988511

## R10
Allgemeines |  |  | Bedingungen
Versuchsname: | DLMJ V5 |  | Reaktorvolumen / mL | 28.94316 |  | Umsatz / % | 90.71694
Datum: | 2025-07-08 |  | Reaktionstemperatur / °C | 220 |  | Stoffmenge Gas / mol | 0.003931127
|  |  | Reaktionsdruck / bar | 50 |  | Kohlenstoffbilanz / % | 65.73809
Reaktionsgas | H2 |  | Reaktionszeit / h | 20 |  | Produktivität | 6.514787
|  |  | Rührerdrehzahl / rpm | 1000
|  |  | Fülldruck / bar | 30
|  |  | Temperatur bei Gasbagentnahme / °C | 23
|  |  | Druck nach Reaktion / bar | 5
Einwaagen
| Substanz | Molmasse / g / mol | Masse_soll / g | Masse_ist / g | Reinheit / % | Masse_rein / g | Stoffmenge / mol | Dichte/ g/mL | Konzentration / mol/L | wt % | Volumen /mL | Volumen Gasphase / mL
Substrat | Glycerin | 92.09382 | 2 | 2.017 | 99 | 1.99683 | 0.02168256 | 1.26 | 2.262185 | 0.1993441 | 9.584786 | 19.35837
Lösungsmittel | Wasser | 18.02 | 8 | 8 | 100 | 8 | 0.4439512 | 1 | 46.31832 | 0.7986423
Katalysator | Ru2Cu1@Baytubes |  | 0.1 | 0.1
Flüssigphasenanalytik | [8 empty] | Kohlenstoffbilanz
| Substanz | Molmasse / g/mol | Konzentration / mol/L | Stoffmenge / mol | Ausbeute / % | Selektivität / % | Menge C-Atome /mol |  |  | Stoffmenge C-Atome / mol
| Glycerin | 92.09382 | 0.21 | 0.002012805 |  |  | 0.006038415 |  | Vor Reaktion | 0.06504769
| 1,2 PDO | 76.09 | 0.745 | 0.007140665 | 32.93276 | 36.30276 | 0.021422 |  | Nach Reaktion | 0.04276111
| 1,3 PDO | 76.09 |  | 0 | 0 | 0 | 0 |  | Bilanz / % | 65.73809
| Ethylengylcol | 62.07 | 0.075 | 0.0007188589 | 3.315378 | 3.654641 | 0.001437718
| Methanol | 32.04 |  | 0 | 0 | 0 | 0
| Ethanol | 46.068 | 0.096 | 0.0009201394 | 4.243684 | 4.67794 | 0.001840279
| Hydroxyaceton | 74.08 | 0.175 | 0.0016773375 | 7.735882 | 8.527495 | 0.0050320125
| Propionsäure | 74.08 |  | 0 | 0 | 0 | 0
| 2-Propanol | 60.1 |  | 0 | 0 | 0 | 0
| n-Propanol | 60.1 | 0.192 | 0.001840279 | 8.487368 | 9.35588 | 0.005520837
Gasphasenanalytik | Substanz | Molmasse / g / mol | Gasgehalt_Messung 1 / mol% | Gasgehalt_Messung 2 / mol% | Gasgehalt_Messung 2 / mol% | Stoffmenge / mol | Ausbeute / % | Selektivität / % | Menge C-Atome /mol
| Methan | 16.04 | 24.45 | 20.08 | 22.265 | 0.0008752655 | 1.345575 | 1.483268 | 0.0008752655
| CO2 | 44.01 | 7.83 | 6.96 | 7.395 | 0.0002907069 | 0.4469135 | 0.4926461 | 0.0002907069
| CO | 28.01 |  |  | 0 | 0 | 0 | 0 | 0
| Ethan | 30.07 | 3.29 | 2.91 | 3.1 | 0.000121865 | 0.3746942 | 0.4130366 | 0.0002437299
| Propan | 44.09 | 0.53 | 0.49 | 0.51 | 2.004875e-05 | 0.09246486 | 0.1019268 | 6.014625e-05
| iso-butan | 58.12 |  |  | 0 | 0 | 0 | 0 | 0
Feststoffanalytik | Masse Filter vor der Reaktion / g | Masse Filter nach der Reaktion / g | Masse Kat nach der Reaktion / g | Massendifferenz Kat / g | Massendifferenz Kohlenstoff / g | Stoffmenge Kohlenstoff / mol
|  |  | 0 | -0.1 | -0.095 | -0.007909416

## Reaktorvolumina
Berechnung Reaktorvolumen |  |  |  |  | Periferie
| Reaktorvolumenmessung 1 / mL | Reaktorvolumenmessung 2 / mL | Reaktorvolumenmessung 3 / mL |  | L Ventil / cm | L Berstscheibe / cm | L Manometer / cm | L 2. Berstscheibe / cm | Gesamtlänge Rohre / cm | Volumen Rohre / mL | Gesamtvolumen Reaktor / mL
R1 | 24 | 23 | 23 | 23.33333 | 19.5 | 16.5 | 11 | 8 | 55 | 3.887721 | 27.22105
R2 | 22 | 25 | 23 | 23.33333 | 19.5 | 16.5 | 10 | 8 | 54 | 3.817035 | 27.15037
R3 | 23 | 23 | 23 | 23 | 19 | 16.5 | 11 | 8 | 54.5 | 3.852378 | 26.85238
R4 | 23 | 24 | 25 | 24 | 21 | 16.5 | 11 | 8 | 56.5 | 3.99375 | 27.99375
R5 |  |  |  | 0 |  |  |  |  | 0 | 0 | 0
R6 |  |  |  | 0 |  |  |  |  | 0 | 0 | 0
R7 | 24 | 26 | 25 | 25 | 21 | 16.5 | 11 | 8.5 | 57 | 4.029093 | 29.02909
R8 | 24 | 25 | 23 | 24 | 20 | 17 | 11 | 10.5 | 58.5 | 4.135121 | 28.13512
R9 | 25 | 26 | 25 | 25.33333 | 21 | 16.5 | 11 | 8 | 56.5 | 3.99375 | 29.32708
R10 | 25 | 25 | 24 | 24.66667 | 21 | 18 | 12 | 9.5 | 60.5 | 4.276493 | 28.94316