## R4
Allgemeines |  |  | Bedingungen
Versuchsname: | DLMJ V6 |  | Reaktorvolumen / mL | 27.99375 |  | Umsatz / % | 85.19242
Datum: | 2025-07-15 |  | Reaktionstemperatur / °C | 220 |  | Stoffmenge Gas / mol | 0.005227062
|  |  | Reaktionsdruck / bar | 50 |  | Kohlenstoffbilanz / % | 82.69159
Reaktionsgas | H2 |  | Reaktionszeit / h | 20 |  | Produktivität | 11.28922
|  |  | Rührerdrehzahl / rpm | 1000
|  |  | Fülldruck / bar | 30
|  |  | Temperatur bei Gasbagentnahme / °C | 23
|  |  | Druck nach Reaktion / bar | 7
Einwaagen
| Substanz | Molmasse / g / mol | Masse_soll / g | Masse_ist / g | Reinheit / % | Masse_rein / g | Stoffmenge / mol | Dichte/ g/mL | Konzentration / mol/L | wt % | Volumen /mL | Volumen Gasphase / mL
Substrat | Glycerin | 92.09382 | 2 | 2.016 | 99 | 1.99584 | 0.02167181 | 1.26 | 2.255601 | 0.1987888 | 9.608 | 18.38575
Lösungsmittel | Wasser | 18.02 | 8 | 8.024 | 100 | 8.024 | 0.445283 | 1 | 46.34503 | 0.7992032
Katalysator | Ru3Cu1@Baytubes |  | 0.1 | 0.1
Flüssigphasenanalytik | [8 empty] | Kohlenstoffbilanz
| Substanz | Molmasse / g/mol | Konzentration / mol/L | Stoffmenge / mol | Ausbeute / % | Selektivität / % | Menge C-Atome /mol |  |  | Stoffmenge C-Atome / mol
| Glycerin | 92.09382 | 0.334 | 0.003209072 |  |  | 0.009627216 |  | Vor Reaktion | 0.06501544
| 1,2 PDO | 76.09 | 1.118 | 0.010741744 | 49.56551 | 58.18066 | 0.032225232 |  | Nach Reaktion | 0.0537623
| 1,3 PDO | 76.09 |  | 0 | 0 | 0 | 0 |  | Bilanz / % | 82.69159
| Ethylengylcol | 62.07 | 0.131 | 0.001258648 | 5.807765 | 6.817233 | 0.002517296
| Methanol | 32.04 |  | 0 | 0 | 0 | 0
| Ethanol | 46.068 | 0.034 | 0.000326672 | 1.507359 | 1.769358 | 0.000653344
| Hydroxyaceton | 74.08 | 0.11 | 0.00105688 | 4.876749 | 5.724394 | 0.00317064
| Propionsäure | 74.08 |  | 0 | 0 | 0 | 0
| 2-Propanol | 60.1 |  | 0 | 0 | 0 | 0
| n-Propanol | 60.1 | 0.065 | 0.00062452 | 2.881716 | 3.382596 | 0.00187356
Gasphasenanalytik | Substanz | Molmasse / g / mol | Gasgehalt_Messung 1 / mol% | Gasgehalt_Messung 2 / mol% | Gasgehalt_Messung 2 / mol% | Stoffmenge / mol | Ausbeute / % | Selektivität / % | Menge C-Atome /mol
| Methan | 16.04 | 53.17 | 57.71 | 55.44 | 0.002897883 | 4.457223 | 5.231948 | 0.002897883
| CO2 | 44.01 | 6.47 | 6.36 | 6.415 | 0.000335316 | 0.5157483 | 0.6053923 | 0.000335316
| CO | 28.01 | 0.14 | 0.14 | 0.14 | 7.317886e-06 | 0.01125561 | 0.01321199 | 7.317886e-06
| Ethan | 30.07 | 3.02 | 3.29 | 3.155 | 0.0001649138 | 0.5073066 | 0.5954833 | 0.0003298276
| Propan | 44.09 | 0.76 | 0.83 | 0.795 | 4.155514e-05 | 0.1917474 | 0.2250757 | 0.0001246654
| iso-butan | 58.12 |  |  | 0 | 0 | 0 | 0 | 0
Feststoffanalytik | Masse Filter vor der Reaktion / g | Masse Filter nach der Reaktion / g | Masse Kat nach der Reaktion / g | Massendifferenz Kat / g | Massendifferenz Kohlenstoff / g | Stoffmenge Kohlenstoff / mol
|  |  | 0 | -0.1 | -0.095 | -0.007909416

## R10
Allgemeines |  |  | Bedingungen
Versuchsname: | DLMJ V6 |  | Reaktorvolumen / mL | 28.94316 |  | Umsatz / % | 90.52918
Datum: | 2025-07-15 |  | Reaktionstemperatur / °C | 220 |  | Stoffmenge Gas / mol | 0
|  |  | Reaktionsdruck / bar | 50 |  | Kohlenstoffbilanz / % | 67.8375
Reaktionsgas | H2 |  | Reaktionszeit / h | 20 |  | Produktivität | 7.878443
|  |  | Rührerdrehzahl / rpm | 1000
|  |  | Fülldruck / bar | 30
|  |  | Temperatur bei Gasbagentnahme / °C | 23
|  |  | Druck nach Reaktion / bar | 0
Einwaagen
| Substanz | Molmasse / g / mol | Masse_soll / g | Masse_ist / g | Reinheit / % | Masse_rein / g | Stoffmenge / mol | Dichte/ g/mL | Konzentration / mol/L | wt % | Volumen /mL | Volumen Gasphase / mL
Substrat | Glycerin | 92.09382 | 2 | 2.026 | 99 | 2.00574 | 0.02177931 | 1.26 | 2.270131 | 0.200014 | 9.593857 | 19.3493
Lösungsmittel | Wasser | 18.02 | 8 | 8.002 | 100 | 8.002 | 0.4440622 | 1 | 46.28609 | 0.7979657
Katalysator | Ru3Cu1@Baytubes |  | 0.1 | 0.102
Flüssigphasenanalytik | [8 empty] | Kohlenstoffbilanz
| Substanz | Molmasse / g/mol | Konzentration / mol/L | Stoffmenge / mol | Ausbeute / % | Selektivität / % | Menge C-Atome /mol |  |  | Stoffmenge C-Atome / mol
| Glycerin | 92.09382 | 0.215 | 0.002062679 |  |  | 0.006188038 |  | Vor Reaktion | 0.06533793
| 1,2 PDO | 76.09 | 0.797 | 0.007646304 | 35.10811 | 38.78098 | 0.02293891 |  | Nach Reaktion | 0.04432362
| 1,3 PDO | 76.09 |  | 0 | 0 | 0 | 0 |  | Bilanz / % | 67.8375
| Ethylengylcol | 62.07 | 0.004 | 3.837543e-05 | 0.1762013 | 0.1946348 | 7.675086e-05
| Methanol | 32.04 |  | 0 | 0 | 0 | 0
| Ethanol | 46.068 | 0.131 | 0.001256795 | 5.770592 | 6.37429 | 0.002513591
| Hydroxyaceton | 74.08 | 0.174 | 0.001669331 | 7.664756 | 8.466614 | 0.005007993
| Propionsäure | 74.08 |  | 0 | 0 | 0 | 0
| 2-Propanol | 60.1 |  | 0 | 0 | 0 | 0
| n-Propanol | 60.1 | 0.264 | 0.002532778 | 11.62929 | 12.8459 | 0.007598335
Gasphasenanalytik | Substanz | Molmasse / g / mol | Gasgehalt_Messung 1 / mol% | Gasgehalt_Messung 2 / mol% | Gasgehalt_Messung 2 / mol% | Stoffmenge / mol | Ausbeute / % | Selektivität / % | Menge C-Atome /mol
| Methan | 16.04 |  |  | 0 | 0 | 0 | 0 | 0
| CO2 | 44.01 |  |  | 0 | 0 | 0 | 0 | 0
| CO | 28.01 |  |  | 0 | 0 | 0 | 0 | 0
| Ethan | 30.07 |  |  | 0 | 0 | 0 | 0 | 0
| Propan | 44.09 |  |  | 0 | 0 | 0 | 0 | 0
| iso-butan | 58.12 |  |  | 0 | 0 | 0 | 0 | 0
Feststoffanalytik | Masse Filter vor der Reaktion / g | Masse Filter nach der Reaktion / g | Masse Kat nach der Reaktion / g | Massendifferenz Kat / g | Massendifferenz Kohlenstoff / g | Stoffmenge Kohlenstoff / mol
|  |  | 0 | -0.102 | -0.0969 | -0.008067605

## Reaktorvolumina
Berechnung Reaktorvolumen |  |  |  |  | Periferie
| Reaktorvolumenmessung 1 / mL | Reaktorvolumenmessung 2 / mL | Reaktorvolumenmessung 3 / mL |  | L Ventil / cm | L Berstscheibe / cm | L Manometer / cm | L 2. Berstscheibe / cm | Gesamtlänge Rohre / cm | Volumen Rohre / mL | Gesamtvolumen Reaktor / mL
R1 | 24 | 23 | 23 | 23.33333 | 19.5 | 16.5 | 11 | 8 | 55 | 3.887721 | 27.22105
R2 | 22 | 25 | 23 | 23.33333 | 19.5 | 16.5 | 10 | 8 | 54 | 3.817035 | 27.15037
R3 | 23 | 23 | 23 | 23 | 19 | 16.5 | 11 | 8 | 54.5 | 3.852378 | 26.85238
R4 | 23 | 24 | 25 | 24 | 21 | 16.5 | 11 | 8 | 56.5 | 3.99375 | 27.99375
R5 |  |  |  | 0 |  |  |  |  | 0 | 0 | 0
R6 |  |  |  | 0 |  |  |  |  | 0 | 0 | 0
R7 | 24 | 26 | 25 | 25 | 21 | 16.5 | 11 | 8.5 | 57 | 4.029093 | 29.02909
R8 | 24 | 25 | 23 | 24 | 20 | 17 | 11 | 10.5 | 58.5 | 4.135121 | 28.13512
R9 | 25 | 26 | 25 | 25.33333 | 21 | 16.5 | 11 | 8 | 56.5 | 3.99375 | 29.32708
R10 | 25 | 25 | 24 | 24.66667 | 21 | 18 | 12 | 9.5 | 60.5 | 4.276493 | 28.94316