## R1
Allgemeines |  |  | Bedingungen
Versuchsname: | DLMJ V7 |  | Reaktorvolumen / mL | 27.22105 |  | Umsatz / % | 60.85539
Datum: | 2025-07-17 |  | Reaktionstemperatur / °C | 220 |  | Stoffmenge Gas / mol | 0.0099917
|  |  | Reaktionsdruck / bar | 30 |  | Kohlenstoffbilanz / % | 95.22114
Reaktionsgas | H2 |  | Reaktionszeit / h | 20 |  | Produktivität | 7.415756
|  |  | Rührerdrehzahl / rpm | 1000
|  |  | Fülldruck / bar | 50
|  |  | Temperatur bei Gasbagentnahme / °C | 23
|  |  | Druck nach Reaktion / bar | 14
Einwaagen
| Substanz | Molmasse / g / mol | Masse_soll / g | Masse_ist / g | Reinheit / % | Masse_rein / g | Stoffmenge / mol | Dichte/ g/mL | Konzentration / mol/L | wt % | Volumen /mL | Volumen Gasphase / mL
Substrat | Glycerin | 92.09382 | 2 | 2.004 | 99 | 1.98396 | 0.02154281 | 1.26 | 2.232746 | 0.1968605 | 9.648571 | 17.57248
Lösungsmittel | Wasser | 18.02 | 8 | 8.074 | 100 | 8.074 | 0.4480577 | 1 | 46.43773 | 0.801151
Katalysator | RuCu2@Baytubes |  | 0.1 | 0.101
Flüssigphasenanalytik | [8 empty] | Kohlenstoffbilanz
| Substanz | Molmasse / g/mol | Konzentration / mol/L | Stoffmenge / mol | Ausbeute / % | Selektivität / % | Menge C-Atome /mol |  |  | Stoffmenge C-Atome / mol
| Glycerin | 92.09382 | 0.874 | 0.008432851 |  |  | 0.02529855 |  | Vor Reaktion | 0.06462844
| 1,2 PDO | 76.09 | 1.01 | 0.009745057 | 45.23577 | 74.33322 | 0.02923517 |  | Nach Reaktion | 0.06153994
| 1,3 PDO | 76.09 |  | 0 | 0 | 0 | 0 |  | Bilanz / % | 95.22114
| Ethylengylcol | 62.07 | 0.112 | 0.00108064 | 5.016244 | 8.242892 | 0.00216128
| Methanol | 32.04 |  | 0 | 0 | 0 | 0
| Ethanol | 46.068 | 0.036 | 0.0003473486 | 1.612364 | 2.649501 | 0.0006946971
| Hydroxyaceton | 74.08 | 0.016 | 0.0001543771 | 0.7166062 | 1.177556 | 0.0004631314
| Propionsäure | 74.08 |  | 0 | 0 | 0 | 0
| 2-Propanol | 60.1 |  | 0 | 0 | 0 | 0
| n-Propanol | 60.1 | 0.044 | 0.0004245371 | 1.970667 | 3.238279 | 0.001273611
Gasphasenanalytik | Substanz | Molmasse / g / mol | Gasgehalt_Messung 1 / mol% | Gasgehalt_Messung 2 / mol% | Gasgehalt_Messung 2 / mol% | Stoffmenge / mol | Ausbeute / % | Selektivität / % | Menge C-Atome /mol
| Methan | 16.04 | 19.27 | 20.49 | 19.88 | 0.00198635 | 3.073492 | 5.050485 | 0.00198635
| CO2 | 44.01 | 1.45 | 1.49 | 1.47 | 0.000146878 | 0.2272653 | 0.3734514 | 0.000146878
| CO | 28.01 |  |  | 0 | 0 | 0 | 0 | 0
| Ethan | 30.07 | 0.98 | 1.06 | 1.02 | 0.0001019153 | 0.3153885 | 0.518259 | 0.0002038307
| Propan | 44.09 | 0.24 | 0.27 | 0.255 | 2.547884e-05 | 0.1182707 | 0.1943471 | 7.643651e-05
| iso-butan | 58.12 |  |  | 0 | 0 | 0 | 0 | 0
Feststoffanalytik | Masse Filter vor der Reaktion / g | Masse Filter nach der Reaktion / g | Masse Kat nach der Reaktion / g | Massendifferenz Kat / g | Massendifferenz Kohlenstoff / g | Stoffmenge Kohlenstoff / mol
|  |  | 0 | -0.101 | -0.09595 | -0.007988511

## R3
Allgemeines |  |  | Bedingungen
Versuchsname: | DLMJ V7 |  | Reaktorvolumen / mL | 26.85238 |  | Umsatz / % | 79.74363
Datum: | 2025-07-17 |  | Reaktionstemperatur / °C | 220 |  | Stoffmenge Gas / mol | 0.007008371
|  |  | Reaktionsdruck / bar | 30 |  | Kohlenstoffbilanz / % | 86.66906
Reaktionsgas | H2 |  | Reaktionszeit / h | 20 |  | Produktivität | 7.287171
|  |  | Rührerdrehzahl / rpm | 1000
|  |  | Fülldruck / bar | 50
|  |  | Temperatur bei Gasbagentnahme / °C | 23
|  |  | Druck nach Reaktion / bar | 10
Einwaagen
| Substanz | Molmasse / g / mol | Masse_soll / g | Masse_ist / g | Reinheit / % | Masse_rein / g | Stoffmenge / mol | Dichte/ g/mL | Konzentration / mol/L | wt % | Volumen /mL | Volumen Gasphase / mL
Substrat | Glycerin | 92.09382 | 2 | 2.014 | 99 | 1.99386 | 0.02165031 | 1.26 | 2.25608 | 0.1988293 | 9.596429 | 17.25595
Lösungsmittel | Wasser | 18.02 | 8 | 8.014 | 100 | 8.014 | 0.4447281 | 1 | 46.34308 | 0.7991623
Katalysator | RuCu2@Baytubes |  | 0.1 | 0.1
Flüssigphasenanalytik | [8 empty] | Kohlenstoffbilanz
| Substanz | Molmasse / g/mol | Konzentration / mol/L | Stoffmenge / mol | Ausbeute / % | Selektivität / % | Menge C-Atome /mol |  |  | Stoffmenge C-Atome / mol
| Glycerin | 92.09382 | 0.457 | 0.004385568 |  |  | 0.0131567 |  | Vor Reaktion | 0.06495094
| 1,2 PDO | 76.09 | 0.988 | 0.009481271 | 43.79277 | 54.91695 | 0.02844381 |  | Nach Reaktion | 0.05629237
| 1,3 PDO | 76.09 |  | 0 | 0 | 0 | 0 |  | Bilanz / % | 86.66906
| Ethylengylcol | 62.07 | 0.081 | 0.0007773107 | 3.590298 | 4.502301 | 0.001554621
| Methanol | 32.04 |  | 0 | 0 | 0 | 0
| Ethanol | 46.068 | 0.055 | 0.0005278036 | 2.437857 | 3.057118 | 0.001055607
| Hydroxyaceton | 74.08 | 0.15 | 0.001439464 | 6.6487 | 8.337594 | 0.004318393
| Propionsäure | 74.08 |  | 0 | 0 | 0 | 0
| 2-Propanol | 60.1 |  | 0 | 0 | 0 | 0
| n-Propanol | 60.1 | 0.154 | 0.00147785 | 6.825998 | 8.55993 | 0.00443355
Gasphasenanalytik | Substanz | Molmasse / g / mol | Gasgehalt_Messung 1 / mol% | Gasgehalt_Messung 2 / mol% | Gasgehalt_Messung 2 / mol% | Stoffmenge / mol | Ausbeute / % | Selektivität / % | Menge C-Atome /mol
| Methan | 16.04 | 29.65 | 31.05 | 30.35 | 0.002127041 | 3.274842 | 4.106713 | 0.002127041
| CO2 | 44.01 | 6.18 | 6.62 | 6.4 | 0.0004485358 | 0.6905763 | 0.8659955 | 0.0004485358
| CO | 28.01 | 0.51 | 0.54 | 0.525 | 3.679395e-05 | 0.05664883 | 0.0710387 | 3.679395e-05
| Ethan | 30.07 | 4.03 | 4.39 | 4.21 | 0.0002950524 | 0.9085394 | 1.139325 | 0.0005901049
| Propan | 44.09 | 0.58 | 0.63 | 0.605 | 4.240065e-05 | 0.1958431 | 0.2455909 | 0.0001272019
| iso-butan | 58.12 |  |  | 0 | 0 | 0 | 0 | 0
Feststoffanalytik | Masse Filter vor der Reaktion / g | Masse Filter nach der Reaktion / g | Masse Kat nach der Reaktion / g | Massendifferenz Kat / g | Massendifferenz Kohlenstoff / g | Stoffmenge Kohlenstoff / mol
|  |  | 0 | -0.1 | -0.095 | -0.007909416

## R4
Allgemeines |  |  | Bedingungen
Versuchsname: | DLMJ V7 |  | Reaktorvolumen / mL | 27.99375 |  | Umsatz / % | 70.65452
Datum: | 2025-07-17 |  | Reaktionstemperatur / °C | 220 |  | Stoffmenge Gas / mol | 0.008146302
|  |  | Reaktionsdruck / bar | 30 |  | Kohlenstoffbilanz / % | 89.20232
Reaktionsgas | H2 |  | Reaktionszeit / h | 20 |  | Produktivität | 5.918256
|  |  | Rührerdrehzahl / rpm | 1000
|  |  | Fülldruck / bar | 50
|  |  | Temperatur bei Gasbagentnahme / °C | 23
|  |  | Druck nach Reaktion / bar | 11
Einwaagen
| Substanz | Molmasse / g / mol | Masse_soll / g | Masse_ist / g | Reinheit / % | Masse_rein / g | Stoffmenge / mol | Dichte/ g/mL | Konzentration / mol/L | wt % | Volumen /mL | Volumen Gasphase / mL
Substrat | Glycerin | 92.09382 | 2 | 2.014 | 99 | 1.99386 | 0.02165031 | 1.26 | 2.2184 | 0.1956491 | 9.759429 | 18.23432
Lösungsmittel | Wasser | 18.02 | 8 | 8.177 | 100 | 8.177 | 0.4537736 | 1 | 46.49592 | 0.8023746
Katalysator | RuCu2@Baytubes |  | 0.1 | 0.1
Flüssigphasenanalytik | [8 empty] | Kohlenstoffbilanz
| Substanz | Molmasse / g/mol | Konzentration / mol/L | Stoffmenge / mol | Ausbeute / % | Selektivität / % | Menge C-Atome /mol |  |  | Stoffmenge C-Atome / mol
| Glycerin | 92.09382 | 0.651 | 0.006353388 |  |  | 0.019060164 |  | Vor Reaktion | 0.06495094
| 1,2 PDO | 76.09 | 0.789 | 0.007700189 | 35.56618 | 50.33815 | 0.02310057 |  | Nach Reaktion | 0.05793774
| 1,3 PDO | 76.09 |  | 0 | 0 | 0 | 0 |  | Bilanz / % | 89.20232
| Ethylengylcol | 62.07 | 0.069 | 0.0006734006 | 3.11035 | 4.402196 | 0.001346801
| Methanol | 32.04 |  | 0 | 0 | 0 | 0
| Ethanol | 46.068 | 0.062 | 0.0006050846 | 2.794808 | 3.955596 | 0.001210169
| Hydroxyaceton | 74.08 | 0.143 | 0.001395598 | 6.446088 | 9.123391 | 0.004186795
| Propionsäure | 74.08 |  | 0 | 0 | 0 | 0
| 2-Propanol | 60.1 |  | 0 | 0 | 0 | 0
| n-Propanol | 60.1 | 0.189 | 0.001844532 | 8.519655 | 12.05819 | 0.005533596
Gasphasenanalytik | Substanz | Molmasse / g / mol | Gasgehalt_Messung 1 / mol% | Gasgehalt_Messung 2 / mol% | Gasgehalt_Messung 2 / mol% | Stoffmenge / mol | Ausbeute / % | Selektivität / % | Menge C-Atome /mol
| Methan | 16.04 | 26.64 | 26.56 | 26.6 | 0.002166916 | 3.336236 | 4.7219 | 0.002166916
| CO2 | 44.01 | 4.72 | 4.74 | 4.73 | 0.0003853201 | 0.5932479 | 0.8396461 | 0.0003853201
| CO | 28.01 | 0.41 | 0.41 | 0.41 | 3.339984e-05 | 0.05142318 | 0.07278116 | 3.339984e-05
| Ethan | 30.07 | 4.76 | 4.75 | 4.755 | 0.0003873567 | 1.192767 | 1.688168 | 0.0007747134
| Propan | 44.09 | 0.57 | 0.57 | 0.57 | 4.643392e-05 | 0.2144723 | 0.3035507 | 0.0001393018
| iso-butan | 58.12 |  |  | 0 | 0 | 0 | 0 | 0
Feststoffanalytik | Masse Filter vor der Reaktion / g | Masse Filter nach der Reaktion / g | Masse Kat nach der Reaktion / g | Massendifferenz Kat / g | Massendifferenz Kohlenstoff / g | Stoffmenge Kohlenstoff / mol
|  |  | 0 | -0.1 | -0.095 | -0.007909416

## R10
Allgemeines |  |  | Bedingungen
Versuchsname: | DLMJ V7 |  | Reaktorvolumen / mL | 28.94316 |  | Umsatz / % | 72.31399
Datum: | 2025-07-17 |  | Reaktionstemperatur / °C | 220 |  | Stoffmenge Gas / mol | 0
|  |  | Reaktionsdruck / bar | 30 |  | Kohlenstoffbilanz / % | 82.77658
Reaktionsgas | H2 |  | Reaktionszeit / h | 20 |  | Produktivität | 5.538543
|  |  | Rührerdrehzahl / rpm | 1000
|  |  | Fülldruck / bar | 50
|  |  | Temperatur bei Gasbagentnahme / °C | 23
|  |  | Druck nach Reaktion / bar | 0
Einwaagen
| Substanz | Molmasse / g / mol | Masse_soll / g | Masse_ist / g | Reinheit / % | Masse_rein / g | Stoffmenge / mol | Dichte/ g/mL | Konzentration / mol/L | wt % | Volumen /mL | Volumen Gasphase / mL
Substrat | Glycerin | 92.09382 | 2 | 2.006 | 99 | 1.98594 | 0.02156431 | 1.26 | 2.250234 | 0.1983362 | 9.583143 | 19.36002
Lösungsmittel | Wasser | 18.02 | 8 | 8.007 | 100 | 8.007 | 0.4443396 | 1 | 46.3668 | 0.7996604
Katalysator | RuCu2@Baytubes |  | 0.1 | 0.102
Flüssigphasenanalytik | [8 empty] | Kohlenstoffbilanz
| Substanz | Molmasse / g/mol | Konzentration / mol/L | Stoffmenge / mol | Ausbeute / % | Selektivität / % | Menge C-Atome /mol |  |  | Stoffmenge C-Atome / mol
| Glycerin | 92.09382 | 0.623 | 0.005970298 |  |  | 0.017910894 |  | Vor Reaktion | 0.06469294
| 1,2 PDO | 76.09 | 0.767 | 0.007350271 | 34.08534 | 47.1352 | 0.02205081 |  | Nach Reaktion | 0.0535506
| 1,3 PDO | 76.09 |  | 0 | 0 | 0 | 0 |  | Bilanz / % | 82.77658
| Ethylengylcol | 62.07 | 0.079 | 0.0007570683 | 3.510746 | 4.854864 | 0.001514137
| Methanol | 32.04 |  | 0 | 0 | 0 | 0
| Ethanol | 46.068 | 0.09 | 0.0008624829 | 3.999584 | 5.530858 | 0.001724966
| Hydroxyaceton | 74.08 | 0.165 | 0.001581219 | 7.332571 | 10.13991 | 0.004743656
| Propionsäure | 74.08 |  | 0 | 0 | 0 | 0
| 2-Propanol | 60.1 |  | 0 | 0 | 0 | 0
| n-Propanol | 60.1 | 0.195 | 0.001868713 | 8.665766 | 11.98353 | 0.005606139
Gasphasenanalytik | Substanz | Molmasse / g / mol | Gasgehalt_Messung 1 / mol% | Gasgehalt_Messung 2 / mol% | Gasgehalt_Messung 2 / mol% | Stoffmenge / mol | Ausbeute / % | Selektivität / % | Menge C-Atome /mol
| Methan | 16.04 |  |  | 0 | 0 | 0 | 0 | 0
| CO2 | 44.01 |  |  | 0 | 0 | 0 | 0 | 0
| CO | 28.01 |  |  | 0 | 0 | 0 | 0 | 0
| Ethan | 30.07 |  |  | 0 | 0 | 0 | 0 | 0
| Propan | 44.09 |  |  | 0 | 0 | 0 | 0 | 0
| iso-butan | 58.12 |  |  | 0 | 0 | 0 | 0 | 0
Feststoffanalytik | Masse Filter vor der Reaktion / g | Masse Filter nach der Reaktion / g | Masse Kat nach der Reaktion / g | Massendifferenz Kat / g | Massendifferenz Kohlenstoff / g | Stoffmenge Kohlenstoff / mol
|  |  | 0 | -0.102 | -0.0969 | -0.008067605

## Reaktorvolumina
Berechnung Reaktorvolumen |  |  |  |  | Periferie
| Reaktorvolumenmessung 1 / mL | Reaktorvolumenmessung 2 / mL | Reaktorvolumenmessung 3 / mL |  | L Ventil / cm | L Berstscheibe / cm | L Manometer / cm | L 2. Berstscheibe / cm | Gesamtlänge Rohre / cm | Volumen Rohre / mL | Gesamtvolumen Reaktor / mL
R1 | 24 | 23 | 23 | 23.33333 | 19.5 | 16.5 | 11 | 8 | 55 | 3.887721 | 27.22105
R2 | 22 | 25 | 23 | 23.33333 | 19.5 | 16.5 | 10 | 8 | 54 | 3.817035 | 27.15037
R3 | 23 | 23 | 23 | 23 | 19 | 16.5 | 11 | 8 | 54.5 | 3.852378 | 26.85238
R4 | 23 | 24 | 25 | 24 | 21 | 16.5 | 11 | 8 | 56.5 | 3.99375 | 27.99375
R5 |  |  |  | 0 |  |  |  |  | 0 | 0 | 0
R6 |  |  |  | 0 |  |  |  |  | 0 | 0 | 0
R7 | 24 | 26 | 25 | 25 | 21 | 16.5 | 11 | 8.5 | 57 | 4.029093 | 29.02909
R8 | 24 | 25 | 23 | 24 | 20 | 17 | 11 | 10.5 | 58.5 | 4.135121 | 28.13512
R9 | 25 | 26 | 25 | 25.33333 | 21 | 16.5 | 11 | 8 | 56.5 | 3.99375 | 29.32708
R10 | 25 | 25 | 24 | 24.66667 | 21 | 18 | 12 | 9.5 | 60.5 | 4.276493 | 28.94316