## R3
Allgemeines |  |  | Bedingungen
Versuchsname: | DLMJ V9 |  | Reaktorvolumen / mL | 26.85238 |  | Umsatz / % | 67.49369
Datum: | Juy 30, 2025 |  | Reaktionstemperatur / °C | 220 |  | Stoffmenge Gas / mol | 0.004907545
|  |  | Reaktionsdruck / bar | 30 |  | Kohlenstoffbilanz / % | 102.1658
Reaktionsgas | H2 |  | Reaktionszeit / h | 20 |  | Produktivität | 10.12381
|  |  | Rührerdrehzahl / rpm | 1000
|  |  | Fülldruck / bar | 50
|  |  | Temperatur bei Gasbagentnahme / °C | 23
|  |  | Druck nach Reaktion / bar | 7
Einwaagen
| Substanz | Molmasse / g / mol | Masse_soll / g | Masse_ist / g | Reinheit / % | Masse_rein / g | Stoffmenge / mol | Dichte/ g/mL | Konzentration / mol/L | wt % | Volumen /mL | Volumen Gasphase / mL
Substrat | Glycerin | 92.09382 | 2 | 2.009 | 99 | 1.98891 | 0.02159656 | 1.26 | 2.25187 | 0.1984742 | 9.5905 | 17.26188
Lösungsmittel | Wasser | 18.02 | 8 | 8.012 | 100 | 8.012 | 0.4446171 | 1 | 46.36016 | 0.799521
Katalysator | Ru1Cu3 (N) |  | 0.1 | 0.103
Flüssigphasenanalytik | [8 empty] | Kohlenstoffbilanz
| Substanz | Molmasse / g/mol | Konzentration / mol/L | Stoffmenge / mol | Ausbeute / % | Selektivität / % | Menge C-Atome /mol |  |  | Stoffmenge C-Atome / mol
| Glycerin | 92.09382 | 0.732 | 0.007020246 |  |  | 0.021060738 |  | Vor Reaktion | 0.06478969
| 1,2 PDO | 76.09 | 1.126 | 0.010798903 | 50.00288 | 74.08526 | 0.032396709 |  | Nach Reaktion | 0.06619289
| 1,3 PDO | 76.09 |  | 0 | 0 | 0 | 0 |  | Bilanz / % | 102.1658
| Ethylengylcol | 62.07 | 0.12 | 0.00115086 | 5.328903 | 7.89541 | 0.00230172
| Methanol | 32.04 | 0.055 | 0.0005274775 | 2.442414 | 3.61873 | 0.0005274775
| Ethanol | 46.068 | 0.038 | 0.000364439 | 1.687486 | 2.500213 | 0.000728878
| Hydroxyaceton | 74.08 | 0.075 | 0.0007192875 | 3.330565 | 4.934631 | 0.0021578625
| Propionsäure | 74.08 |  | 0 | 0 | 0 | 0
| 2-Propanol | 60.1 |  | 0 | 0 | 0 | 0
| n-Propanol | 60.1 | 0.177 | 0.0016975185 | 7.860133 | 11.64573 | 0.0050925555
Gasphasenanalytik | Substanz | Molmasse / g / mol | Gasgehalt_Messung 1 / mol% | Gasgehalt_Messung 2 / mol% | Gasgehalt_Messung 2 / mol% | Stoffmenge / mol | Ausbeute / % | Selektivität / % | Menge C-Atome /mol
| Methan | 16.04 | 28.32 | 27.47 | 27.895 | 0.00136896 | 2.112928 | 3.130557 | 0.00136896
| CO2 | 44.01 | 2.99 | 2.9 | 2.945 | 0.0001445272 | 0.2230713 | 0.3305069 | 0.0001445272
| CO | 28.01 |  |  | 0 | 0 | 0 | 0 | 0
| Ethan | 30.07 | 3.51 | 3.4 | 3.455 | 0.0001695557 | 0.5234033 | 0.7754848 | 0.0003391114
| Propan | 44.09 | 0.51 | 0.5 | 0.505 | 2.47831e-05 | 0.1147549 | 0.1700231 | 7.434931e-05
| iso-butan | 58.12 |  |  | 0 | 0 | 0 | 0 | 0
Feststoffanalytik | Masse Filter vor der Reaktion / g | Masse Filter nach der Reaktion / g | Masse Kat nach der Reaktion / g | Massendifferenz Kat / g | Massendifferenz Kohlenstoff / g | Stoffmenge Kohlenstoff / mol
|  |  | 0 | -0.103 | -0.09785 | -0.008146699

## R4
Allgemeines |  |  | Bedingungen
Versuchsname: | DLMJ V9 |  | Reaktorvolumen / mL | 27.99375 |  | Umsatz / % | 72.04321
Datum: | Juy 30, 2025 |  | Reaktionstemperatur / °C | 220 |  | Stoffmenge Gas / mol | 0.009701102
|  |  | Reaktionsdruck / bar | 30 |  | Kohlenstoffbilanz / % | 94.07017
Reaktionsgas | H2 |  | Reaktionszeit / h | 20 |  | Produktivität | 8.788909
|  |  | Rührerdrehzahl / rpm | 1000
|  |  | Fülldruck / bar | 50
|  |  | Temperatur bei Gasbagentnahme / °C | 23
|  |  | Druck nach Reaktion / bar | 13
Einwaagen
| Substanz | Molmasse / g / mol | Masse_soll / g | Masse_ist / g | Reinheit / % | Masse_rein / g | Stoffmenge / mol | Dichte/ g/mL | Konzentration / mol/L | wt % | Volumen /mL | Volumen Gasphase / mL
Substrat | Glycerin | 92.09382 | 2 | 2.007 | 99 | 1.98693 | 0.02157506 | 1.26 | 2.242747 | 0.1977045 | 9.619929 | 18.37382
Lösungsmittel | Wasser | 18.02 | 8 | 8.043 | 100 | 8.043 | 0.4463374 | 1 | 46.39716 | 0.8002985
Katalysator | Ru1Cu3 (N) |  | 0.1 | 0.104
Flüssigphasenanalytik | [8 empty] | Kohlenstoffbilanz
| Substanz | Molmasse / g/mol | Konzentration / mol/L | Stoffmenge / mol | Ausbeute / % | Selektivität / % | Menge C-Atome /mol |  |  | Stoffmenge C-Atome / mol
| Glycerin | 92.09382 | 0.627 | 0.006031695 |  |  | 0.01809509 |  | Vor Reaktion | 0.06472519
| 1,2 PDO | 76.09 | 0.984 | 0.00946601 | 43.87477 | 60.90063 | 0.02839803 |  | Nach Reaktion | 0.0608871
| 1,3 PDO | 76.09 |  | 0 | 0 | 0 | 0 |  | Bilanz / % | 94.07017
| Ethylengylcol | 62.07 | 0.12 | 0.001154391 | 5.350582 | 7.426907 | 0.002308783
| Methanol | 32.04 |  | 0 | 0 | 0 | 0
| Ethanol | 46.068 | 0.037 | 0.0003559374 | 1.649763 | 2.289963 | 0.0007118747
| Hydroxyaceton | 74.08 | 0.085 | 0.0008176939 | 3.789995 | 5.260725 | 0.002453082
| Propionsäure | 74.08 |  | 0 | 0 | 0 | 0
| 2-Propanol | 60.1 |  | 0 | 0 | 0 | 0
| n-Propanol | 60.1 | 0.163 | 0.001568048 | 7.267874 | 10.08821 | 0.004704145
Gasphasenanalytik | Substanz | Molmasse / g / mol | Gasgehalt_Messung 1 / mol% | Gasgehalt_Messung 2 / mol% | Gasgehalt_Messung 2 / mol% | Stoffmenge / mol | Ausbeute / % | Selektivität / % | Menge C-Atome /mol
| Methan | 16.04 | 29.52 | 29.72 | 29.62 | 0.002873466 | 4.439487 | 6.162256 | 0.002873466
| CO2 | 44.01 | 3.86 | 3.89 | 3.875 | 0.0003759177 | 0.5807904 | 0.8061696 | 0.0003759177
| CO | 28.01 |  |  | 0 | 0 | 0 | 0 | 0
| Ethan | 30.07 | 4.08 | 4.13 | 4.105 | 0.0003982302 | 1.230526 | 1.708039 | 0.0007964605
| Propan | 44.09 | 0.58 | 0.59 | 0.585 | 5.675145e-05 | 0.2630419 | 0.3651168 | 0.0001702543
| iso-butan | 58.12 |  |  | 0 | 0 | 0 | 0 | 0
Feststoffanalytik | Masse Filter vor der Reaktion / g | Masse Filter nach der Reaktion / g | Masse Kat nach der Reaktion / g | Massendifferenz Kat / g | Massendifferenz Kohlenstoff / g | Stoffmenge Kohlenstoff / mol
|  |  | 0 | -0.104 | -0.0988 | -0.008225793

## R10
Allgemeines |  |  | Bedingungen
Versuchsname: | DLMJ V9 |  | Reaktorvolumen / mL | 28.94316 |  | Umsatz / % | 63.06966
Datum: | Juy 30, 2025 |  | Reaktionstemperatur / °C | 220 |  | Stoffmenge Gas / mol | 0.01179325
|  |  | Reaktionsdruck / bar | 30 |  | Kohlenstoffbilanz / % | 90.49526
Reaktionsgas | H2 |  | Reaktionszeit / h | 20 |  | Produktivität | 8.490016
|  |  | Rührerdrehzahl / rpm | 1000
|  |  | Fülldruck / bar | 50
|  |  | Temperatur bei Gasbagentnahme / °C | 23
|  |  | Druck nach Reaktion / bar | 15
Einwaagen
| Substanz | Molmasse / g / mol | Masse_soll / g | Masse_ist / g | Reinheit / % | Masse_rein / g | Stoffmenge / mol | Dichte/ g/mL | Konzentration / mol/L | wt % | Volumen /mL | Volumen Gasphase / mL
Substrat | Glycerin | 92.09382 | 2 | 2.016 | 99 | 1.99584 | 0.02167181 | 1.26 | 2.261013 | 0.1992453 | 9.585 | 19.35816
Lösungsmittel | Wasser | 18.02 | 8 | 8.001 | 100 | 8.001 | 0.4440067 | 1 | 46.32307 | 0.7987421
Katalysator | Ru1Cu3 (N) |  | 0.1 | 0.104
Flüssigphasenanalytik | [8 empty] | Kohlenstoffbilanz
| Substanz | Molmasse / g/mol | Konzentration / mol/L | Stoffmenge / mol | Ausbeute / % | Selektivität / % | Menge C-Atome /mol |  |  | Stoffmenge C-Atome / mol
| Glycerin | 92.09382 | 0.835 | 0.008003475 |  |  | 0.024010425 |  | Vor Reaktion | 0.06501544
| 1,2 PDO | 76.09 | 0.954 | 0.00914409 | 42.19347 | 66.8998 | 0.02743227 |  | Nach Reaktion | 0.05883589
| 1,3 PDO | 76.09 |  | 0 | 0 | 0 | 0 |  | Bilanz / % | 90.49526
| Ethylengylcol | 62.07 |  | 0 | 0 | 0 | 0
| Methanol | 32.04 | 0.033 | 0.000316305 | 1.459523 | 2.314144 | 0.000316305
| Ethanol | 46.068 | 0.029 | 0.000277965 | 1.282611 | 2.033642 | 0.00055593
| Hydroxyaceton | 74.08 | 0.023 | 0.000220455 | 1.017243 | 1.612888 | 0.000661365
| Propionsäure | 74.08 |  | 0 | 0 | 0 | 0
| 2-Propanol | 60.1 |  | 0 | 0 | 0 | 0
| n-Propanol | 60.1 | 0.046 | 0.00044091 | 2.034486 | 3.225776 | 0.00132273
Gasphasenanalytik | Substanz | Molmasse / g / mol | Gasgehalt_Messung 1 / mol% | Gasgehalt_Messung 2 / mol% | Gasgehalt_Messung 2 / mol% | Stoffmenge / mol | Ausbeute / % | Selektivität / % | Menge C-Atome /mol
| Methan | 16.04 | 32.82 | 32.61 | 32.715 | 0.003858162 | 5.934225 | 9.409002 | 0.003858162
| CO2 | 44.01 | 1.74 | 1.72 | 1.73 | 0.0002040233 | 0.3138074 | 0.4975569 | 0.0002040233
| CO | 28.01 |  |  | 0 | 0 | 0 | 0 | 0
| Ethan | 30.07 | 1.55 | 1.53 | 1.54 | 0.0001816161 | 0.558686 | 0.8858238 | 0.0003632322
| Propan | 44.09 | 0.32 | 0.31 | 0.315 | 3.714874e-05 | 0.171415 | 0.2717868 | 0.0001114462
| iso-butan | 58.12 |  |  | 0 | 0 | 0 | 0 | 0
Feststoffanalytik | Masse Filter vor der Reaktion / g | Masse Filter nach der Reaktion / g | Masse Kat nach der Reaktion / g | Massendifferenz Kat / g | Massendifferenz Kohlenstoff / g | Stoffmenge Kohlenstoff / mol
|  |  | 0 | -0.104 | -0.0988 | -0.008225793

## Reaktorvolumina
Berechnung Reaktorvolumen |  |  |  |  | Periferie
| Reaktorvolumenmessung 1 / mL | Reaktorvolumenmessung 2 / mL | Reaktorvolumenmessung 3 / mL |  | L Ventil / cm | L Berstscheibe / cm | L Manometer / cm | L 2. Berstscheibe / cm | Gesamtlänge Rohre / cm | Volumen Rohre / mL | Gesamtvolumen Reaktor / mL
R1 | 24 | 23 | 23 | 23.33333 | 19.5 | 16.5 | 11 | 8 | 55 | 3.887721 | 27.22105
R2 | 22 | 25 | 23 | 23.33333 | 19.5 | 16.5 | 10 | 8 | 54 | 3.817035 | 27.15037
R3 | 23 | 23 | 23 | 23 | 19 | 16.5 | 11 | 8 | 54.5 | 3.852378 | 26.85238
R4 | 23 | 24 | 25 | 24 | 21 | 16.5 | 11 | 8 | 56.5 | 3.99375 | 27.99375
R5 |  |  |  | 0 |  |  |  |  | 0 | 0 | 0
R6 |  |  |  | 0 |  |  |  |  | 0 | 0 | 0
R7 | 24 | 26 | 25 | 25 | 21 | 16.5 | 11 | 8.5 | 57 | 4.029093 | 29.02909
R8 | 24 | 25 | 23 | 24 | 20 | 17 | 11 | 10.5 | 58.5 | 4.135121 | 28.13512
R9 | 25 | 26 | 25 | 25.33333 | 21 | 16.5 | 11 | 8 | 56.5 | 3.99375 | 29.32708
R10 | 25 | 25 | 24 | 24.66667 | 21 | 18 | 12 | 9.5 | 60.5 | 4.276493 | 28.94316