## Tabelle Ergebnisse Glycerinhydr
Reaktionsliste
Versuch | Datum | Katalysator | Metalprecurser 1 | Metalprecurser 2 | Ru precurser | Cu precurser | Metalratio (MP1/MP2) | Träger | Synthese varriante | Beladung / wt% | wt(Glycerin)/ % | Menge Kat / g | T / °C | p0 H2 / bar | Reaktionszeit h | Umsatz Glycerin | Ausbeute 1,2-propandiol | Selektivität 1,2-propandiol | Kohlenstoffbilanz
DL-V35-R1 |  | RuCu3@Baytubes | 1 | 2 | 2 | 1 | 0.33 | 2 | 1 | 5 | 20 | 0.1 | 220 | 30 | 20 | 60.34 | 45.06 | 74.68 | 92.33
DL-V35-R3 |  | RuCu3@Baytubes | 1 | 2 | 2 | 1 | 0.33 | 2 | 1 | 5 | 20 | 0.1 | 220 | 30 | 20 | 60.49 | 43.78 | 72.37 | 89.88
DL-V35-R4 |  | RuCu3@Baytubes | 1 | 2 | 2 | 1 | 0.33 | 2 | 1 | 5 | 20 | 0.1 | 220 | 30 | 20 | 56.5 | 43.37 | 76.77 | 94.73
DL-V36-R1 |  | RuCu3@TuBalls | 1 | 2 | 2 | 1 | 0.33 | 4 | 1 | 5 | 20 | 0.1 | 220 | 30 | 20 | 21.53 | 21.07 | 97.87 | 100.51
DL-V36-R3 |  | RuCu3@TuBalls | 1 | 2 | 2 | 1 | 0.33 | 4 | 1 | 5 | 20 | 0.1 | 220 | 30 | 20 | 15.64 | 14.08 | 90.02 | 99.47
DL-V36-R4 |  | RuCu3@TuBalls | 1 | 2 | 2 | 1 | 0.33 | 4 | 1 | 5 | 20 | 0.1 | 220 | 30 | 20 | 25.44 | 22.93 | 90.14 | 98.94
DL-V36-R10 |  | RuCu3@TuBalls | 1 | 2 | 2 | 1 | 0.33 | 4 | 1 | 5 | 20 | 0.1 | 220 | 30 | 20 | 22.21 | 20.49 | 92.27 | 99.24
DLJZ-V5-R4 |  | RuCu3@Flycarbon | 1 | 2 | 2 | 1 | 0.33 | 3 | 1 | 5 | 20 | 0.1 | 220 | 30 | 20 | 44.51 | 21.27 | 47.79 | 90.15
DLJZ-V5-R10 |  | RuCu3@Flycarbon | 1 | 2 | 2 | 1 | 0.33 | 3 | 1 | 5 | 20 | 0.1 | 220 | 30 | 20 | 42.24 | 22.8 | 53.98 | 92.67
DLJZ-V5-R1 |  | RuCu3@Globugraphite | 1 | 2 | 2 | 1 | 0.33 | 5 | 1 | 5 | 20 | 0.1 | 220 | 30 | 20 | 74.89 | 42.14 | 56.27 | 86.78
DL-V29-R10 |  | RuCu3@NC7000 | 1 | 2 | 2 | 1 | 0.33 | 1 | 1 | 5 | 20 | 0.1 | 220 | 30 | 20 | 54.45 | 38.19 | 70.14 | 91.52
DL-V34-R1 |  | RuCu3@NC7000 | 1 | 2 | 2 | 1 | 0.33 | 1 | 1 | 5 | 20 | 0.1 | 220 | 30 | 20 | 64.96 | 42.87 | 66 | 92.03
DLMJ-V4-R3 |  | Ru1Cu5@Baytubes | 1 | 2 | 2 | 1 | 0.2 | 2 | 1 | 5 | 20 | 0.1 | 220 | 30 | 20 | 58.47 | 39.74 | 67.96 | 92.22
DLMJ-V4-R4 |  | Ru1Cu5@Baytubes | 1 | 2 | 2 | 1 | 0.2 | 2 | 1 | 5 | 20 | 0.1 | 220 | 30 | 20 | 55.45 | 36.79 | 66.34 | 93.54
DLMJ-V1-R1 |  | Ru1Cu4@Baytubes | 1 | 2 | 2 | 1 | 0.25 | 2 | 1 | 5 | 20 | 0.1 | 220 | 30 | 20 | 44.12 | 38.66 | 87.61 | 100.42
DLMJ-V1-R3 |  | Ru1Cu4@Baytubes | 1 | 2 | 2 | 1 | 0.25 | 2 | 1 | 5 | 20 | 0.1 | 220 | 30 | 20 | 60.31 | 41.39 | 68.63 | 94.43
DLMJ-V1-R4 |  | Ru1Cu4@Baytubes | 1 | 2 | 2 | 1 | 0.25 | 2 | 1 | 5 | 20 | 0.1 | 220 | 30 | 20 | 50.93 | 34.48 | 67.69 | 95.3
DLMJ-V1-R10 |  | Ru1Cu4@Baytubes | 1 | 2 | 2 | 1 | 0.25 | 2 | 1 | 5 | 20 | 0.1 | 220 | 30 | 20 | 55.37 | 40.24 | 72.67 | 94.72
DLMJ-V7-R1 |  | Ru1Cu2@Baytubes | 1 | 2 | 2 | 1 | 0.5 | 2 | 1 | 5 | 20 | 0.1 | 220 | 30 | 20 | 60.86 | 45.24 | 74.33 | 95.22
DLMJ-V7-R3 |  | Ru1Cu2@Baytubes | 1 | 2 | 2 | 1 | 0.5 | 2 | 1 | 5 | 20 | 0.1 | 220 | 30 | 20 | 79.74 | 43.79 | 54.92 | 86.67
DLMJ-V7-R4 |  | Ru1Cu2@Baytubes | 1 | 2 | 2 | 1 | 0.5 | 2 | 1 | 5 | 20 | 0.1 | 220 | 30 | 20 | 70.65 | 35.57 | 50.34 | 89.2
DLMJ-V7-R10 |  | Ru1Cu2@Baytubes | 1 | 2 | 2 | 1 | 0.5 | 2 | 1 | 5 | 20 | 0.1 | 220 | 30 | 20 | 72.31 | 34.09 | 47.14 | 82.78
DLMJ V2 R1 |  | Ru1Cu1@Baytubes | 1 | 2 | 2 | 1 | 1 | 2 | 1 | 5 | 20 | 0.1 | 220 | 30 | 20 | 80.01 | 39.18 | 48.97 | 77.82
DLMJ-V3-R1 |  | Ru2Cu1@Baytubes | 1 | 2 | 2 | 1 | 2 | 2 | 1 | 5 | 20 | 0.1 | 220 | 30 | 20 | 76.58 | 50.48 | 65.92 | 65.92
DLMJ-V3-R3 |  | Ru2Cu1@Baytubes | 1 | 2 | 2 | 1 | 2 | 2 | 1 | 5 | 20 | 0.1 | 220 | 30 | 20 | 80.53 | 40.8 | 50.67 | 50.67
DLMJ-V3-R4 |  | Ru2Cu1@Baytubes | 1 | 2 | 2 | 1 | 2 | 2 | 1 | 5 | 20 | 0.1 | 220 | 30 | 20 | 97.55 | 31.97 | 32.77 | 32.77
DLMJ-V5-R1 |  | Ru2Cu1@Baytubes | 1 | 2 | 2 | 1 | 2 | 2 | 1 | 5 | 20 | 0.1 | 220 | 30 | 20 | 88.33 | 40.93 | 46.34 | 73.02
DLMJ-V5-R3 |  | Ru2Cu1@Baytubes | 1 | 2 | 2 | 1 | 2 | 2 | 1 | 5 | 20 | 0.1 | 220 | 30 | 20 | 81.48 | 53.16 | 65.24 | 83.28
DLMJ-V5-R4 |  | Ru2Cu1@Baytubes | 1 | 2 | 2 | 1 | 2 | 2 | 1 | 5 | 20 | 0.1 | 220 | 30 | 20 | 89.24 | 38.07 | 42.66 | 72.68
DLMJ-V5-R10 |  | Ru2Cu1@Baytubes | 1 | 2 | 2 | 1 | 2 | 2 | 1 | 5 | 20 | 0.1 | 220 | 30 | 20 | 90.72 | 32.93 | 36.3 | 65.74
DLMJ-V6-R4 |  | Ru3Cu1@Baytubes | 1 | 2 | 2 | 1 | 3 | 2 | 1 | 5 | 20 | 0.1 | 220 | 30 | 20 | 85.19 | 49.57 | 58.18 | 82.69
DLMJ-V6-R10 |  | Ru3Cu1@Baytubes | 1 | 2 | 2 | 1 | 3 | 2 | 1 | 5 | 20 | 0.1 | 220 | 30 | 20 | 90.53 | 35.11 | 38.78 | 67.84
DLMJ V9 |  | Ru1Cu3@Baytubes(N) | 11 | 2 | 1 | 1 | 0.33 | 2 | 1 | 5 | 20 | 0.1 | 220 | 30 | 20 | 67.49 | 50 | 74.09 | 102.17
DLMJ V9 |  | Ru1Cu3@Baytubes(N) | 11 | 2 | 1 | 1 | 0.33 | 2 | 1 | 5 | 20 | 0.1 | 220 | 30 | 20 | 72.04 | 43.87 | 60.9 | 94.07
DLMJ V9 |  | Ru1Cu3@Baytubes(N) | 11 | 2 | 1 | 1 | 0.33 | 2 | 1 | 5 | 20 | 0.1 | 220 | 30 | 20 | 63.07 | 42.19 | 66.3 | 90.5
DL-V42-R3 |  | RuCu3@Baytubes(Cl) | 1 | 12 | 2 | 2 | 0.33 | 2 | 1 | 5 | 20 | 0.1 | 220 | 30 | 20 | 66.66 | 43.29 | 64.95 | 88.65
DL-V42-R4 |  | RuCu3@Baytubes(Cl) | 1 | 12 | 2 | 2 | 0.33 | 2 | 1 | 5 | 20 | 0.1 | 220 | 30 | 20 | 68.21 | 40.64 | 59.58 | 91.6
DL-V42-R10 |  | RuCu3@Baytubes(Cl) | 1 | 12 | 2 | 2 | 0.33 | 2 | 1 | 5 | 20 | 0.1 | 220 | 30 | 20 | 59.74 | 41.41 | 69.32 | 91.33
DL-V43-R3 |  | RuCu3@Baytubes (AcO) | 13 | 14 | 3 | 3 | 0.33 | 2 | 1 | 5 | 20 | 0.1 | 220 | 30 | 20 | 82.62 | 37.63 | 45.54 | 82.62
DL-V43-R4 |  | RuCu3@Baytubes (AcO) | 13 | 14 | 3 | 3 | 0.33 | 2 | 1 | 5 | 20 | 0.1 | 220 | 30 | 20 | 78.99 | 36.26 | 45.91 | 79.04
DL-V43-R10 |  | RuCu3@Baytubes (AcO) | 13 | 14 | 3 | 3 | 0.33 | 2 | 1 | 5 | 20 | 0.1 | 220 | 30 | 20 | 76.67 | 36.82 | 48.03 | 80.65
DL-V45-R3 |  | RuCu3@Baytubes (acac) | 15 | 16 | 4 | 4 | 0.33 | 2 | 1 | 5 | 20 | 0.1 | 220 | 30 | 20 | 55.65 | 41.69 | 74.92 | 96.82
DL-V45-R4 |  | RuCu3@Baytubes (acac) | 15 | 16 | 4 | 4 | 0.33 | 2 | 1 | 5 | 20 | 0.1 | 220 | 30 | 20 | 45.77 | 35.85 | 78.33 | 99.21
DL-V45-R10 |  | RuCu3@Baytubes (acac) | 15 | 16 | 4 | 4 | 0.33 | 2 | 1 | 5 | 20 | 0.1 | 220 | 30 | 20 | 50.46 | 39.05 | 77.37 | 99.31
DLJZ V1 R3 |  | RuCu3@Baytubes-IWI H20 | 1 | 2 | 2 | 1 | 0.33 | 2 | 2 | 5 | 20 | 0.1 | 220 | 30 | 20 | 79.2 | 35.51 | 44.86 | 87.89
DLJZ V7 R10 |  | RuCu3@Baytubes-IWI H20 | 1 | 2 | 2 | 1 | 0.33 | 2 | 2 | 5 | 20 | 0.1 | 220 | 30 | 20 | 71.31 | 36.36 | 51 | 81.21
DLJZ V1 R4 |  | RuCu3@Baytubes-IWI EtOH | 1 | 2 | 2 | 1 | 0.33 | 2 | 3 | 5 | 20 | 0.1 | 220 | 30 | 20 | 70.8 | 36.84 | 52.03 | 85.23
DLJZ V1 R10 |  | RuCu3@Baytubes-IWI EtOH | 1 | 2 | 2 | 1 | 0.33 | 2 | 3 | 5 | 20 | 0.1 | 220 | 30 | 20 | 67.8 | 35.49 | 52.33 | 84.42
DLJZ V6 R3 |  | RuCu3@Baytubes-CD-OR | 1 | 2 | 2 | 1 | 0.33 | 2 | 4 | 5 | 20 | 0.1 | 220 | 30 | 20 | 51.14 | 32.45 | 63.45 | 94.6
DLJZ V6 R4 |  | RuCu3@Baytubes-CD-OR | 1 | 2 | 2 | 1 | 0.33 | 2 | 4 | 5 | 20 | 0.1 | 220 | 30 | 20 | 59.5 | 34.9 | 58.66 | 93.74
DLJZ V6 R10 |  | RuCu3@Baytubes-CD-OR | 1 | 2 | 2 | 1 | 0.33 | 2 | 4 | 5 | 20 | 0.1 | 220 | 30 | 20 | 56.35 | 37.22 | 66.05 | 91.43
DLJZ V2 R3 |  | RuCu3@Baytubes-CD-CR | 1 | 2 | 2 | 1 | 0.33 | 2 | 5 | 5 | 20 | 0.1 | 220 | 30 | 20 | 59.28 | 27.83 | 46.94 | 90.26
DLJZ V2 R4 |  | RuCu3@Baytubes-CD-CR | 1 | 2 | 2 | 1 | 0.33 | 2 | 5 | 5 | 20 | 0.1 | 220 | 30 | 20 | 61.85 | 34.04 | 55.04 | 92.95
DLJZ V2 R10 |  | RuCu3@Baytubes-CD-CR | 1 | 2 | 2 | 1 | 0.33 | 2 | 5 | 5 | 20 | 0.1 | 220 | 30 | 20 | 59.22 | 36.28 | 61.27 | 90.55
DLJZ V4 R1 |  | RuCu3@Baytubes-DP | 1 | 2 | 2 | 1 | 0.33 | 2 | 6 | 5 | 20 | 0.1 | 220 | 30 | 20 | 9.15 | 9.05 | 98.92 | 100.7
DLJZ V4 R3 |  | RuCu3@Baytubes-DP | 1 | 2 | 2 | 1 | 0.33 | 2 | 6 | 5 | 20 | 0.1 | 220 | 30 | 20 | 14.34 | 11.26 | 78.55 | 99.58
DLJZ V4 R4 |  | RuCu3@Baytubes-CP | 1 | 2 | 2 | 1 | 0.33 | 2 | 7 | 5 | 20 | 0.1 | 220 | 30 | 20 | 70.98 | 45.02 | 63.42 | 89.44
DLJZ V4 R10 |  | RuCu3@Baytubes-CP | 1 | 2 | 2 | 1 | 0.33 | 2 | 7 | 5 | 20 | 0.1 | 220 | 30 | 20 | 68.07 | 42.43 | 62.33 | 90.18
DLJZ V3 R1 |  | RuCu3@Baytubes-SSG | 1 | 2 | 2 | 1 | 0.33 | 2 | 8 | 5 | 20 | 0.1 | 220 | 30 | 20 | 53.59 | 41.31 | 77.08 | 95.6
DLJZ V3 R3 |  | RuCu3@Baytubes-SSG | 1 | 2 | 2 | 1 | 0.33 | 2 | 8 | 5 | 20 | 0.1 | 220 | 30 | 20 | 65.84 | 35.89 | 54.51 | 87.99
DLJZ V3 R4 |  | RuCu3@Baytubes-BMSSG | 1 | 2 | 2 | 1 | 0.33 | 2 | 9 | 5 | 20 | 0.1 | 220 | 30 | 20 | 33.55 | 26.14 | 77.92 | 98.21
DLJZ V3 R10 |  | RuCu3@Baytubes-BMSSG | 1 | 2 | 2 | 1 | 0.33 | 2 | 9 | 5 | 20 | 0.1 | 220 | 30 | 20 | 36.2 | 30.85 | 85.22 | 99.51
|  |  |  | Metalprecursor | [5 empty] | Ru precursor |  | Cu precursor |  |  | CNT |  |  | Synthesemethode
|  |  |  | 1 |  |  | RuCl3 |  |  | 1 | Ru(III) nitrosylnitrat | 1 | Cu(II)nitrat |  | 1 | NC7000 |  | 1 | Wetness impregnation
|  |  |  | 2 |  |  | Cu(NO3)3 |  |  | 2 | Ru(III)Cl3 | 2 | Cu(II)Cl2 |  | 2 | Baytubes |  | 2 | Inciepient wetness impregnation H2O
|  |  |  | 3 |  |  | Fe(NO3)3 |  |  | 3 | Ru(III)acetat | 3 | Cu(II)acetat |  | 3 | Flycarbon |  | 3 | Inciepient wetness impregnation EtOH
|  |  |  | 4 |  |  | CoCl2 |  |  | 4 | Ru(III)acetylacetonat | 4 | Cu(II)acetylacetonat |  | 4 | TuBalls |  | 4 | Chemical deposition oven reduced
|  |  |  | 5 |  |  | NiCl2 | [7 empty] | 5 | Globugraphite |  | 5 | Chemical deposition cemical reduced
|  |  |  | 6 |  |  | Ag(NO3) | [10 empty] | 6 | Deposition precipitation
|  |  |  | 7 |  |  | Pt(II)Acetylacetonat | [10 empty] | 7 | Co precipitation
|  |  |  | 8 |  |  | Pd(II)Acetat | [10 empty] | 8 | solid state grinding
|  |  |  | 9 |  |  | H2Cl6Ir | [10 empty] | 9 | Ball mill solid state grinding
|  |  |  | 10 |  |  | HAuCl4
|  |  |  | 11 |  |  | Ru(III) nitrosylnitrat
|  |  |  | 12 |  |  | Cu(II)Cl2
|  |  |  | 13 |  |  | Ru(III)acetat
|  |  |  | 14 |  |  | Cu(II)acetat
|  |  |  | 15 |  |  | Ru(III)acetylacetonat
|  |  |  | 16 |  |  | Cu(II)acetylacetonat