## Profile1
[13 empty] | Inlet flow rates |  |  |  |  | GC | [10 empty] | Ideal gas law
[13 empty] | N2 | O2 | C2H6 |  |  | Species | CO2 | C2H4 | C2H6 | H2O | ? | ? | O2 | N2 | CH4 | CO | p= | 101325
[12 empty] | ml/min | 34 | 2 | 4 |  |  | Retention times | 4.27 | 4.53 | 4.73 | 5.49 | 6.22 | 6.38 | 7.05 | 7.34 | 8.3 | 9.05 | R= | 8.31
[12 empty] | m^3/min | 3.4e-05 | 2e-06 | 4e-06 |  |  | Slope | 1.1556 | 1.1402 | 1.1784 |  |  |  | 0.9195 |  | 0.7847 | 1.073 | T= | 298.15
[12 empty] | mmol/min | 1.390464 | 0.08179199 | 0.163584 |  |  | Intercept | 0 | 0.001 | -0.0002 |  |  |  | 0 |  | 0 | 0
Position | .dat files | Areas | [7 empty] | Area ratios | [6 empty] | Flow rates (ml/min) | [5 empty] | Conversion
|  | CO2 | C2H4 | C2H6 | H2O | O2 | N2 | CH4 | CO | CO2 | C2H4 | C2H6 | H2O | O2 | CH4 | CO | CO2 | C2H4 | C2H6 | O2 | CH4 | CO | C2H6 | O2
50 | 2 | 1576138 | 2844363 | 8425522 | 4212069 | 73039 | 105714245 | 55984 | 2976340 | 0.01490942 | 0.02690615 | 0.07970091 | 0.03984391 | 0.0006909097 | 0.0005295786 | 0.02815458 | 0.4385123 | 0.7726395 | 2.305356 | 0.02553362 | 0.02308419 | 0.8946315 | 42.36611 | 98.72332
50 | 3 | 1641799 | 2838773 | 8373408 | 4199426 | 73739 | 104972785 | 52854 | 2954269 | 0.01564023 | 0.02704294 | 0.07976742 | 0.0400049 | 0.0007024583 | 0.0005035019 | 0.02814319 | 0.4600069 | 0.7767193 | 2.307274 | 0.02596041 | 0.02194752 | 0.8942696 | 42.31814 | 98.70198
50 | 4 | 1632952 | 2819872 | 8298560 | 4173640 | 72962 | 104161069 | 51283 | 2916160 | 0.01567718 | 0.02707223 | 0.07967046 | 0.0400691 | 0.0007004728 | 0.0004923433 | 0.02799664 | 0.4610936 | 0.7775927 | 2.304477 | 0.02588704 | 0.02146112 | 0.8896129 | 42.38808 | 98.70565
49 | 5 | 1514214 | 2800321 | 8278959 | 4160389 | 73518 | 103732601 | 40780 | 2872802 | 0.01459728 | 0.02699557 | 0.07981058 | 0.04010686 | 0.0007087261 | 0.0003931262 | 0.0276943 | 0.4293318 | 0.7753066 | 2.30852 | 0.02619205 | 0.01713627 | 0.8800059 | 42.28701 | 98.6904
49 | 7 | 1498416 | 2806465 | 8285779 | 4169019 | 52244 | 104425332 | 54104 | 2899272 | 0.01434916 | 0.02687533 | 0.07934645 | 0.03992345 | 0.0005003001 | 0.0005181118 | 0.02776407 | 0.4220342 | 0.7717203 | 2.295128 | 0.01848935 | 0.02258436 | 0.8822227 | 42.62179 | 99.07553
49 | 8 | 1538842 | 2824496 | 8267507 | 4157080 | 74446 | 103962114 | 51462 | 2879474 | 0.01480195 | 0.02716851 | 0.07952423 | 0.03998649 | 0.0007160878 | 0.0004950072 | 0.02769734 | 0.4353515 | 0.7804644 | 2.300258 | 0.02646411 | 0.02157724 | 0.8801024 | 42.49355 | 98.67679
48 | 1 | 1654164 | 2867189 | 8307989 | 4194598 | 80366 | 104977248 | 46414 | 2759860 | 0.01575736 | 0.02731248 | 0.07914085 | 0.03995721 | 0.0007655564 | 0.0004421339 | 0.02629008 | 0.4634517 | 0.7847582 | 2.289196 | 0.0282923 | 0.0192725 | 0.8353856 | 42.77009 | 98.58538
48 | 2 | 1710925 | 2912393 | 8336109 | 4220398 | 81229 | 105697084 | 45920 | 2775573 | 0.01618706 | 0.02755415 | 0.07886792 | 0.03992918 | 0.0007685075 | 0.0004344491 | 0.02625969 | 0.47609 | 0.7919658 | 2.281321 | 0.02840136 | 0.01893752 | 0.8344202 | 42.96696 | 98.57993
48 | 4 | 1692530 | 2876951 | 8254941 | 4189359 | 81476 | 104419860 | 50639 | 2752237 | 0.01620889 | 0.02755176 | 0.07905528 | 0.04012033 | 0.000780273 | 0.0004849556 | 0.02635741 | 0.4767321 | 0.7918946 | 2.286727 | 0.02883618 | 0.02113909 | 0.8375252 | 42.83182 | 98.55819
47.5 | 5 | 1631209 | 2846572 | 8212566 | 4161403 | 80881 | 104009768 | 44682 | 2722012 | 0.01568323 | 0.02736831 | 0.07895956 | 0.04000973 | 0.0007776289 | 0.0004295943 | 0.02617073 | 0.4612714 | 0.7864234 | 2.283966 | 0.02873846 | 0.0187259 | 0.8315934 | 42.90086 | 98.56308
47.5 | 6 | 1657157 | 2882545 | 8293580 | 4188550 | 81626 | 105024125 | 45047 | 2758785 | 0.01577882 | 0.0274465 | 0.07896833 | 0.03988179 | 0.0007772119 | 0.0004289205 | 0.02626811 | 0.464083 | 0.7887554 | 2.284219 | 0.02872305 | 0.01869653 | 0.8346875 | 42.89453 | 98.56385
47.5 | 7 | 2296683 | 3198794 | 8473556 | 4180689 | 77478 | 104643543 | 39050 | 2767966 | 0.02194768 | 0.03056848 | 0.08097543 | 0.03995171 | 0.0007403992 | 0.0003731716 | 0.02645138 | 0.64552 | 0.8818669 | 2.342129 | 0.02736258 | 0.01626646 | 0.8405111 | 41.44678 | 98.63187
47 | 9 | 1621989 | 2853792 | 8202934 | 4161200 | 78760 | 103944994 | 461461 | 2735182 | 0.0156043 | 0.02745483 | 0.0789161 | 0.04003271 | 0.0007577084 | 0.004439473 | 0.02631374 | 0.45895 | 0.7890037 | 2.282712 | 0.02800227 | 0.1935155 | 0.8361377 | 42.93221 | 98.59989
47 | 10 | 1762030 | 2914114 | 8308652 | 4202595 | 78261 | 105147984 | 36723 | 2736263 | 0.01675762 | 0.02771441 | 0.07901865 | 0.03996838 | 0.0007442939 | 0.0003492506 | 0.02602297 | 0.4928712 | 0.7967455 | 2.285671 | 0.02750651 | 0.01522375 | 0.8268982 | 42.85824 | 98.62467
47 | 11 | 1901896 | 2532681 | 8395679 | 4040640 | 78983 | 106623800 | 32923 | 2759048 | 0.01783744 | 0.02375343 | 0.07874113 | 0.03789623 | 0.0007407633 | 0.0003087772 | 0.02587647 | 0.5246307 | 0.6786111 | 2.277663 | 0.02737604 | 0.01345952 | 0.8222431 | 43.05841 | 98.6312
46.5 | 13 | 1624590 | 2870654 | 8217799 | 4166536 | 77360 | 103939313 | 44416 | 2744692 | 0.01563018 | 0.02761856 | 0.07906343 | 0.04008624 | 0.0007442805 | 0.0004273263 | 0.02640668 | 0.4597111 | 0.7938868 | 2.286963 | 0.02750602 | 0.01862704 | 0.8390907 | 42.82593 | 98.6247
46.5 | 14 | 1679006 | 2923417 | 8307859 | 4208552 | 45415 | 105061630 | 41451 | 2762838 | 0.01598115 | 0.02782573 | 0.07907605 | 0.04005794 | 0.0004322701 | 0.0003945399 | 0.02629731 | 0.4700339 | 0.8000658 | 2.287327 | 0.0159752 | 0.01719789 | 0.8356154 | 42.81683 | 99.20124
46.5 | 15 | 1669921 | 2913087 | 8260363 | 4188027 | 26130 | 104688609 | 31779 | 2740025 | 0.01595132 | 0.02782621 | 0.07890412 | 0.04000461 | 0.0002495974 | 0.0003035574 | 0.0261731 | 0.4691563 | 0.8000799 | 2.282366 | 0.00922425 | 0.01323199 | 0.8316685 | 42.94085 | 99.53879
46 | 18 | 1722259 | 2936149 | 8288147 | 4208083 | 26416 | 105108841 | 41963 | 2769346 | 0.01638548 | 0.02793437 | 0.078853 | 0.04003548 | 0.0002513204 | 0.0003992338 | 0.02634741 | 0.4819259 | 0.8033057 | 2.280891 | 0.009287929 | 0.0174025 | 0.8372075 | 42.97773 | 99.5356
46 | 19 | 1713263 | 2926260 | 8251409 | 4197764 | 25827 | 104677027 | 39223 | 2768665 | 0.01636713 | 0.02795513 | 0.07882732 | 0.04010206 | 0.0002467304 | 0.0003747049 | 0.0264496 | 0.4813863 | 0.803925 | 2.28015 | 0.009118296 | 0.01633329 | 0.8404544 | 42.99625 | 99.54409
46 | 20 | 1708808 | 2898784 | 8220895 | 4165697 | 78312 | 104299942 | 39853 | 2765945 | 0.01638359 | 0.02779277 | 0.07881975 | 0.03993959 | 0.0007508345 | 0.0003820999 | 0.02651914 | 0.4818704 | 0.7990825 | 2.279932 | 0.02774823 | 0.01665564 | 0.8426643 | 43.00171 | 98.61259
45.5 | 21 | 1594075 | 2888198 | 8190832 | 4174830 | 54705 | 104020040 | 38693 | 2754617 | 0.01532469 | 0.02776578 | 0.07874283 | 0.04013486 | 0.0005259083 | 0.0003719764 | 0.0264816 | 0.4507262 | 0.7982778 | 2.277712 | 0.01943574 | 0.01621436 | 0.8414714 | 43.05719 | 99.02821
45.5 | 22 | 1655732 | 2946526 | 8292968 | 4211428 | 24893 | 105202292 | 36837 | 2776461 | 0.01573855 | 0.02800819 | 0.07882878 | 0.04003171 | 0.0002366203 | 0.000350154 | 0.02639164 | 0.4628987 | 0.8055075 | 2.280192 | 0.008744664 | 0.01526312 | 0.8386129 | 42.9952 | 99.56277
45.5 | 24 | 1642375 | 2910347 | 8230532 | 4185643 | 23966 | 104458351 | 30927 | 2753817 | 0.01572277 | 0.02786131 | 0.07879247 | 0.04006997 | 0.0002294312 | 0.0002960702 | 0.02636282 | 0.4624345 | 0.8011269 | 2.279145 | 0.008478977 | 0.01290562 | 0.8376972 | 43.02138 | 99.57605
45 | 25 | 1604096 | 2907477 | 8225691 | 4179526 | 78424 | 104145063 | 39674 | 2758239 | 0.01540252 | 0.02791757 | 0.07898301 | 0.04013177 | 0.0007530266 | 0.0003809494 | 0.02648459 | 0.4530152 | 0.8028047 | 2.284642 | 0.02782924 | 0.01660549 | 0.8415663 | 42.88394 | 98.60854
45 | 26 | 1651105 | 2956524 | 8298097 | 4222536 | 78419 | 105296566 | 28697 | 2766714 | 0.01568052 | 0.02807807 | 0.07880691 | 0.04010136 | 0.0007447441 | 0.000272535 | 0.02627544 | 0.4611918 | 0.8075915 | 2.279561 | 0.02752315 | 0.01187973 | 0.8349206 | 43.01097 | 98.62384
45 | 27 | 1609061 | 2926548 | 8270962 | 4194608 | 24808 | 105015686 | 34273 | 2775224 | 0.0153221 | 0.02786772 | 0.0787593 | 0.03994268 | 0.0002362314 | 0.0003263608 | 0.02642676 | 0.45065 | 0.801318 | 2.278188 | 0.00873029 | 0.01422598 | 0.8397287 | 43.04531 | 99.56349
45 | 28 | 1711270 | 2922534 | 8244175 | 4190020 | 25491 | 104615827 | 36509 | 2786639 | 0.01635766 | 0.02793587 | 0.07880428 | 0.04005149 | 0.0002436629 | 0.0003489816 | 0.02663688 | 0.4811076 | 0.8033505 | 2.279485 | 0.009004935 | 0.01521202 | 0.8464055 | 43.01287 | 99.54975
44.5 | 30 | 1718771 | 2958427 | 8291874 | 4212378 | 26517 | 105396214 | 31505 | 2779613 | 0.01630771 | 0.02806958 | 0.07867336 | 0.03996707 | 0.0002515935 | 0.0002989197 | 0.02637299 | 0.4796386 | 0.8073382 | 2.275708 | 0.00929802 | 0.01302983 | 0.8380202 | 43.1073 | 99.5351
44.5 | 31 | 1702234 | 2956601 | 8274351 | 4205439 | 23777 | 104966173 | 36361 | 2782330 | 0.01621698 | 0.02816718 | 0.07882874 | 0.04006471 | 0.0002265206 | 0.0003464068 | 0.02650692 | 0.4769699 | 0.8102492 | 2.280191 | 0.008371413 | 0.01509979 | 0.842276 | 42.99522 | 99.58143
44.5 | 32 | 1651532 | 2920395 | 8235843 | 4199331 | 26042 | 104657856 | 3587 | 2772359 | 0.0157803 | 0.02790421 | 0.07869302 | 0.04012437 | 0.0002488299 | 3.427359e-05 | 0.02648974 | 0.4641264 | 0.8024063 | 2.276275 | 0.009195886 | 0.001493977 | 0.8417299 | 43.09312 | 99.54021
44 | 33 | 1572494 | 2921933 | 8227881 | 4198896 | 75275 | 104328438 | 37297 | 2778936 | 0.01507253 | 0.02800706 | 0.07886518 | 0.0402469 | 0.0007215195 | 0.000357496 | 0.02663642 | 0.4433098 | 0.8054738 | 2.281242 | 0.02666485 | 0.01558316 | 0.8463909 | 42.96894 | 98.66676
44 | 34 | 1629188 | 2972643 | 8304312 | 4234557 | 50797 | 105401910 | 20222 | 2774592 | 0.01545691 | 0.02820293 | 0.07878711 | 0.04017533 | 0.0004819362 | 0.0001918561 | 0.02632393 | 0.454615 | 0.8113155 | 2.27899 | 0.01781069 | 0.008362958 | 0.8364612 | 43.02525 | 99.10947
44 | 35 | 1680329 | 3005943 | 8310489 | 4228986 | 51622 | 105094232 | 34317 | 2794558 | 0.01598878 | 0.02860236 | 0.07907655 | 0.04023994 | 0.0004911973 | 0.0003265355 | 0.02659097 | 0.4702584 | 0.8232283 | 2.287341 | 0.01815294 | 0.0142336 | 0.8449468 | 42.81648 | 99.09235
44 | 36 | 1697264 | 2829470 | 8330737 | 4154198 | 54484 | 105416354 | 27926 | 2850910 | 0.01610058 | 0.0268409 | 0.07902699 | 0.03940753 | 0.0005168458 | 0.0002649115 | 0.02704429 | 0.4735463 | 0.7706936 | 2.285911 | 0.01910082 | 0.01154742 | 0.8593511 | 42.85222 | 99.04496
43.5 | 37 | 1560986 | 2924573 | 8233777 | 4207289 | 77430 | 104477661 | 35564 | 2790077 | 0.01494086 | 0.02799233 | 0.07880897 | 0.04026975 | 0.0007411154 | 0.0003403981 | 0.02670501 | 0.439437 | 0.8050344 | 2.279621 | 0.02738905 | 0.01483787 | 0.8485704 | 43.00948 | 98.63055
43.5 | 39 | 1596948 | 2963252 | 8280773 | 4230481 | 53423 | 105125140 | 17710 | 2765405 | 0.01519092 | 0.02818785 | 0.07877063 | 0.04024233 | 0.0005081848 | 0.0001684659 | 0.02630584 | 0.4467919 | 0.8108658 | 2.278514 | 0.01878074 | 0.007343385 | 0.8358865 | 43.03714 | 99.06096
43.5 | 40 | 1599901 | 2963368 | 8263341 | 4209131 | 50801 | 104706946 | 33558 | 2807584 | 0.0152798 | 0.02830154 | 0.07891875 | 0.04019916 | 0.0004851732 | 0.0003204945 | 0.02681373 | 0.4494058 | 0.8142565 | 2.282788 | 0.01793031 | 0.01397027 | 0.8520251 | 42.9303 | 99.10348
43 | 41 | 1542368 | 2927769 | 8243536 | 4206055 | 78455 | 104356109 | 33188 | 2805679 | 0.01477985 | 0.02805556 | 0.07899428 | 0.04030483 | 0.0007518007 | 0.0003180264 | 0.02688562 | 0.4347016 | 0.8069202 | 2.284967 | 0.02778394 | 0.01386269 | 0.8543095 | 42.87581 | 98.6108
43 | 42 | 1567501 | 2958809 | 8295531 | 4234526 | 50581 | 105544239 | 34998 | 2825239 | 0.0148516 | 0.02803383 | 0.07859767 | 0.04012086 | 0.0004792398 | 0.0003315956 | 0.02676829 | 0.4368118 | 0.8062721 | 2.273524 | 0.01771104 | 0.01445417 | 0.8505812 | 43.1619 | 99.11445
43 | 43 | 1548666 | 2943758 | 8363721 | 4219778 | 52539 | 104956333 | 35584 | 2814515 | 0.01475534 | 0.02804745 | 0.07968763 | 0.04020508 | 0.0005005796 | 0.0003390362 | 0.02681606 | 0.4339805 | 0.8066785 | 2.304972 | 0.01849968 | 0.0147785 | 0.852099 | 42.37569 | 99.07502
43 | 44 | 1549329 | 2937579 | 8214908 | 4211251 | 51389 | 104663927 | 33058 | 2810008 | 0.01480289 | 0.02806678 | 0.07848844 | 0.04023594 | 0.0004909906 | 0.000315849 | 0.02684791 | 0.4353792 | 0.8072547 | 2.270372 | 0.0181453 | 0.01376778 | 0.8531113 | 43.24069 | 99.09273
42.5 | 45 | 1526551 | 2932099 | 8228152 | 4217137 | 78331 | 104402928 | 32624 | 2811726 | 0.01462173 | 0.02808445 | 0.07881151 | 0.0403929 | 0.0007502759 | 0.0003124817 | 0.02693149 | 0.4300508 | 0.8077819 | 2.279694 | 0.02772759 | 0.013621 | 0.8557668 | 43.00765 | 98.61362
42.5 | 46 | 1584563 | 2986502 | 8306557 | 4251982 | 54160 | 105493124 | 32299 | 2840220 | 0.01502053 | 0.02830992 | 0.07874027 | 0.04030577 | 0.0005133984 | 0.0003061716 | 0.02692327 | 0.4417804 | 0.8145064 | 2.277638 | 0.01897342 | 0.01334594 | 0.8555058 | 43.05904 | 99.05133
42.5 | 47 | 1572634 | 2974254 | 8273966 | 4235931 | 51790 | 105168828 | 22120 | 2805599 | 0.01495342 | 0.02828076 | 0.07867318 | 0.04027744 | 0.0004924463 | 0.0002103285 | 0.0266771 | 0.4398066 | 0.8136366 | 2.275703 | 0.0181991 | 0.009168165 | 0.8476834 | 43.10743 | 99.09004
42 | 49 | 1539205 | 2936087 | 8233827 | 4229278 | 77470 | 104417425 | 25403 | 2789180 | 0.01474088 | 0.02811875 | 0.07885491 | 0.04050357 | 0.000741926 | 0.0002432831 | 0.02671183 | 0.4335554 | 0.8088047 | 2.280946 | 0.027419 | 0.01060465 | 0.848787 | 42.97634 | 98.62905
42 | 50 | 1664187 | 2990804 | 8306239 | 4257868 | 36251 | 105495812 | 28771 | 2853928 | 0.01577491 | 0.02834998 | 0.07873525 | 0.04036054 | 0.000343625 | 0.0002727217 | 0.02705252 | 0.463968 | 0.8157011 | 2.277494 | 0.01269919 | 0.01188787 | 0.8596129 | 43.06266 | 99.36504
42 | 51 | 1562019 | 2981083 | 8281676 | 4246482 | 52131 | 105185535 | 29273 | 2839659 | 0.01485013 | 0.02834119 | 0.07873398 | 0.04037135 | 0.00049561 | 0.0002782987 | 0.02699667 | 0.4367686 | 0.8154389 | 2.277457 | 0.01831602 | 0.01213097 | 0.8578381 | 43.06357 | 99.0842
42 | 52 | 1512238 | 2951069 | 8346256 | 4225933 | 38192 | 104765075 | 28726 | 2833157 | 0.01443456 | 0.02816844 | 0.0796664 | 0.04033723 | 0.000364549 | 0.0002741944 | 0.02704295 | 0.4245459 | 0.8102869 | 2.30436 | 0.01347246 | 0.01195206 | 0.8593088 | 42.39101 | 99.32638
41.5 | 53 | 1492213 | 2936260 | 8233938 | 4219721 | 60552 | 104479142 | 30807 | 2839261 | 0.0142824 | 0.02810379 | 0.0788094 | 0.04038817 | 0.0005795607 | 0.0002948627 | 0.02717539 | 0.4200706 | 0.8083587 | 2.279633 | 0.02141855 | 0.01285299 | 0.8635169 | 43.00918 | 98.92907
41.5 | 54 | 1556370 | 3000303 | 8331360 | 4266599 | 52311 | 105625843 | 28598 | 2871865 | 0.01473475 | 0.02840501 | 0.07887615 | 0.04039351 | 0.0004952481 | 0.0002707481 | 0.02718904 | 0.4333749 | 0.8173424 | 2.281559 | 0.01830265 | 0.01180184 | 0.8639507 | 42.96102 | 99.08487
41.5 | 55 | 1542645 | 2980961 | 8271308 | 4239435 | 33551 | 105051045 | 28921 | 2852405 | 0.01468472 | 0.02837631 | 0.07873608 | 0.04035595 | 0.0003193781 | 0.0002753043 | 0.02715256 | 0.4319035 | 0.8164864 | 2.277518 | 0.0118031 | 0.01200044 | 0.8627917 | 43.06206 | 99.40984
41.5 | 56 | 1630931 | 3035505 | 8293051 | 4224275 | 52490 | 104724040 | 30323 | 2846881 | 0.01557361 | 0.02898575 | 0.07918956 | 0.0403372 | 0.0005012221 | 0.0002895515 | 0.0271846 | 0.4580473 | 0.8346628 | 2.290602 | 0.01852342 | 0.01262147 | 0.8638097 | 42.73496 | 99.07383
41 | 57 | 2811046 | 3885428 | 8494795 | 7093983 | 1550056 | 106353765 | 406346 | 3613854 | 0.02643109 | 0.03653306 | 0.07987301 | 0.06670176 | 0.01457453 | 0.003820702 | 0.03397956 | 0.777385 | 1.059758 | 2.310321 | 0.5386239 | 0.1665434 | 1.079724 | 42.24198 | 73.06881
41 | 58 | 3085850 | 3915642 | 8105901 | 7089760 | 1139257 | 107255473 | 377658 | 3492045 | 0.02877103 | 0.03650762 | 0.07557564 | 0.06610162 | 0.0106219 | 0.003521107 | 0.0325582 | 0.8462066 | 1.058999 | 2.18633 | 0.3925485 | 0.1534842 | 1.03456 | 45.34174 | 80.37257
41 | 59 | 1512143 | 2965471 | 8264565 | 4240181 | 52536 | 105153665 | 26888 | 2869364 | 0.01438032 | 0.02820131 | 0.07859512 | 0.04032366 | 0.0004996117 | 0.000255702 | 0.02728734 | 0.4229505 | 0.8112671 | 2.273451 | 0.01846391 | 0.01114598 | 0.8670744 | 43.16374 | 99.0768
40.5 | 61 | 1486169 | 2941685 | 8224349 | 4207337 | 78886 | 104390881 | 25169 | 2866660 | 0.01423658 | 0.02817952 | 0.07878417 | 0.04030368 | 0.000755679 | 0.0002411034 | 0.02746083 | 0.4187229 | 0.8106173 | 2.278905 | 0.02792727 | 0.01050964 | 0.872587 | 43.02737 | 98.60364
40.5 | 62 | 1501870 | 3012359 | 8335611 | 4259973 | 61290 | 105503315 | 24639 | 2907968 | 0.01423529 | 0.02855227 | 0.07900805 | 0.04037762 | 0.0005809296 | 0.0002335377 | 0.02756281 | 0.4186849 | 0.8217343 | 2.285365 | 0.02146914 | 0.01017985 | 0.8758277 | 42.86589 | 98.92654
40.5 | 63 | 1472598 | 2992839 | 8283766 | 4236065 | 50588 | 105084856 | 23936 | 2908443 | 0.01401342 | 0.02848021 | 0.0788293 | 0.0403109 | 0.0004814014 | 0.0002277778 | 0.02767709 | 0.4121593 | 0.8195853 | 2.280207 | 0.01779092 | 0.009928777 | 0.8794589 | 42.99482 | 99.11045
40.5 | 64 | 1429119 | 2969039 | 8249746 | 4221761 | 53697 | 104670811 | 24942 | 2914041 | 0.01365346 | 0.02836549 | 0.07881611 | 0.0403337 | 0.0005130083 | 0.0002382899 | 0.02784005 | 0.4015724 | 0.8161638 | 2.279827 | 0.018959 | 0.010387 | 0.8846372 | 43.00433 | 99.05205
40 | 65 | 1425037 | 2953703 | 8258588 | 4217338 | 73952 | 104429567 | 15807 | 2869207 | 0.01364592 | 0.02828416 | 0.07908285 | 0.04038452 | 0.0007081519 | 0.0001513652 | 0.02747504 | 0.4013504 | 0.8137382 | 2.287523 | 0.02617083 | 0.006597969 | 0.8730388 | 42.81193 | 98.69146
40 | 66 | 1438725 | 3009646 | 8351410 | 4263224 | 73617 | 105450337 | 20098 | 2928460 | 0.01364363 | 0.02854089 | 0.07919757 | 0.04042874 | 0.0006981201 | 0.0001905921 | 0.02777099 | 0.4012831 | 0.8213948 | 2.290833 | 0.02580009 | 0.00830786 | 0.8824426 | 42.72918 | 98.71
40 | 67 | 1594995 | 3103110 | 8391932 | 4250929 | 52750 | 105090941 | 13025 | 2914634 | 0.01517728 | 0.02952785 | 0.079854 | 0.04045 | 0.0005019462 | 0.0001239403 | 0.0277344 | 0.4463907 | 0.8508307 | 2.309773 | 0.01855019 | 0.005402525 | 0.8812799 | 42.25569 | 99.07249
40 | 68 | 1568087 | 2988306 | 8277362 | 4231912 | 41919 | 104716115 | 21618 | 2916745 | 0.01497465 | 0.02853721 | 0.07904573 | 0.04041319 | 0.0004003109 | 0.0002064439 | 0.02785383 | 0.4404308 | 0.8212853 | 2.286452 | 0.0147941 | 0.008998835 | 0.885075 | 42.8387 | 99.2603
39.5 | 70 | 1565924 | 3012296 | 8393074 | 4265809 | 76875 | 105622941 | 19151 | 2898295 | 0.0148256 | 0.02851933 | 0.0794626 | 0.04038714 | 0.0007278248 | 0.0001813148 | 0.02744001 | 0.4360472 | 0.8207521 | 2.29848 | 0.02689787 | 0.007903465 | 0.8719257 | 42.53801 | 98.65511
39.5 | 71 | 1495191 | 3009307 | 8354968 | 4264345 | 74071 | 105110436 | 7666 | 2899033 | 0.01422495 | 0.02862995 | 0.07948752 | 0.04057014 | 0.0007046969 | 7.293282e-05 | 0.02758083 | 0.418381 | 0.8240513 | 2.299199 | 0.02604315 | 0.003179123 | 0.8764002 | 42.52003 | 98.69784
39.5 | 72 | 1464433 | 2995181 | 8335387 | 4237608 | 74727 | 104778920 | 17541 | 2889665 | 0.01397641 | 0.02858572 | 0.07955214 | 0.04044333 | 0.0007131873 | 0.0001674096 | 0.02757869 | 0.4110708 | 0.822732 | 2.301063 | 0.02635692 | 0.007297343 | 0.8763321 | 42.47342 | 98.68215
39 | 73 | 1406970 | 2977046 | 8375247 | 4247333 | 39958 | 104700135 | 17283 | 2840426 | 0.01343809 | 0.02843402 | 0.0799927 | 0.04056664 | 0.0003816423 | 0.0001650714 | 0.02712915 | 0.395238 | 0.8182077 | 2.313775 | 0.01410417 | 0.007195421 | 0.8620479 | 42.15564 | 99.29479
39 | 74 | 1448643 | 3021284 | 8437574 | 4288926 | 41635 | 105917872 | 20335 | 2857464 | 0.01367704 | 0.02852478 | 0.07966148 | 0.04049294 | 0.0003930876 | 0.0001919884 | 0.02697811 | 0.4022659 | 0.8209145 | 2.304218 | 0.01452715 | 0.008368724 | 0.8572484 | 42.39456 | 99.27364
39 | 75 | 1399464 | 2991424 | 8392638 | 4276196 | 76728 | 105553772 | 10315 | 2831317 | 0.0132583 | 0.02834029 | 0.07951055 | 0.04051202 | 0.0007269091 | 9.77227e-05 | 0.02682346 | 0.3899501 | 0.815412 | 2.299863 | 0.02686403 | 0.004259708 | 0.8523341 | 42.50343 | 98.6568
39 | 76 | 1444121 | 3004821 | 8381875 | 4263660 | 75581 | 104998306 | 9197 | 2804778 | 0.01375376 | 0.0286178 | 0.07982867 | 0.04060694 | 0.0007198307 | 8.759189e-05 | 0.0267126 | 0.4045222 | 0.8236889 | 2.309042 | 0.02660244 | 0.003818108 | 0.8488117 | 42.27396 | 98.66988
38.5 | 78 | 3204215 | 3970822 | 8315477 | 7035853 | 1234284 | 107126820 | 122583 | 2708052 | 0.02991048 | 0.03706655 | 0.07762274 | 0.06567779 | 0.01152171 | 0.001144279 | 0.02527894 | 0.8797201 | 1.075669 | 2.245395 | 0.4258023 | 0.04987884 | 0.8032559 | 43.86513 | 78.70989
38.5 | 79 | 3292896 | 4143856 | 8539986 | 7648404 | 1045603 | 107883537 | 531596 | 3652486 | 0.03052269 | 0.03841046 | 0.07915931 | 0.07089501 | 0.009691961 | 0.004927499 | 0.03385582 | 0.8977262 | 1.11575 | 2.289729 | 0.3581812 | 0.2147884 | 1.075793 | 42.75678 | 82.09094
38.5 | 80 | 3491504 | 4130652 | 8418701 | 7855950 | 1879584 | 107385237 | 460129 | 3567963 | 0.03251382 | 0.03846573 | 0.07839719 | 0.0731567 | 0.01750319 | 0.004284844 | 0.03322582 | 0.9562888 | 1.117399 | 2.26774 | 0.646857 | 0.1867753 | 1.055774 | 43.30651 | 67.65715
38 | 81 | 1578485 | 2953814 | 8474001 | 4249194 | 42415 | 104936904 | 9946 | 2486197 | 0.01504223 | 0.02814848 | 0.0807533 | 0.04049285 | 0.0004041953 | 9.478076e-05 | 0.0236923 | 0.4424185 | 0.8096914 | 2.33572 | 0.01493765 | 0.004131469 | 0.7528396 | 41.60701 | 99.25312
38 | 82 | 1622128 | 3004810 | 8586187 | 4327345 | 43595 | 106200076 | 16194 | 2572824 | 0.01527426 | 0.02829386 | 0.08084916 | 0.0407471 | 0.0004104988 | 0.0001524858 | 0.0242262 | 0.4492431 | 0.8140274 | 2.338486 | 0.01517061 | 0.006646815 | 0.7698044 | 41.53786 | 99.24147
38 | 83 | 1620478 | 2995138 | 8539770 | 4280435 | 77386 | 105794915 | 17532 | 2534559 | 0.01531716 | 0.02831079 | 0.08072004 | 0.04045974 | 0.0007314718 | 0.0001657168 | 0.02395729 | 0.4505048 | 0.8145324 | 2.33476 | 0.02703265 | 0.007223555 | 0.7612595 | 41.63099 | 98.64837
38 | 84 | 1622433 | 2982795 | 8504543 | 4260670 | 43131 | 105280785 | 20751 | 2508958 | 0.01541053 | 0.02833181 | 0.08077963 | 0.04046959 | 0.0004096759 | 0.0001971015 | 0.02383111 | 0.453251 | 0.8151592 | 2.33648 | 0.0151402 | 0.008591604 | 0.7572502 | 41.58801 | 99.24299
37.5 | 85 | 1720025 | 2937328 | 8585841 | 4236980 | 49284 | 105034197 | 18570 | 2264550 | 0.01637586 | 0.02796544 | 0.08174329 | 0.04033905 | 0.0004692186 | 0.0001767996 | 0.02156012 | 0.4816429 | 0.8042326 | 2.364284 | 0.01734069 | 0.007706648 | 0.685088 | 40.89291 | 99.13297
37.5 | 86 | 1850832 | 2638126 | 8542651 | 4009086 | 96498 | 107830257 | 12735 | 2307696 | 0.01716431 | 0.02446554 | 0.07922313 | 0.0371796 | 0.0008949065 | 0.0001181023 | 0.02140119 | 0.5048327 | 0.6998496 | 2.29157 | 0.03307263 | 0.005148048 | 0.6800379 | 42.71074 | 98.34637
37.5 | 87 | 1788227 | 2975929 | 8651766 | 4274560 | 55358 | 105874457 | 8665 | 2260516 | 0.01689007 | 0.02810809 | 0.08171722 | 0.04037386 | 0.0005228645 | 8.184221e-05 | 0.02135091 | 0.4967668 | 0.808487 | 2.363531 | 0.01932325 | 0.003567481 | 0.6784401 | 40.91172 | 99.03384
37.5 | 88 | 1759982 | 2959151 | 8595385 | 4251254 | 42718 | 105441190 | 8248 | 2254828 | 0.0166916 | 0.02806447 | 0.08151829 | 0.04031872 | 0.0004051358 | 7.82237e-05 | 0.0213847 | 0.4909294 | 0.8071859 | 2.357792 | 0.01497241 | 0.003409751 | 0.6795138 | 41.05521 | 99.25138
37 | 90 | 1899439 | 2964840 | 8740714 | 4270231 | 58736 | 106266986 | 18242 | 2153895 | 0.01787422 | 0.02789992 | 0.08225239 | 0.04018399 | 0.000552721 | 0.000171662 | 0.02026871 | 0.5257122 | 0.8022782 | 2.378973 | 0.02042665 | 0.007482701 | 0.6440526 | 40.52568 | 98.97867
37 | 91 | 1835250 | 2950333 | 8669572 | 4268226 | 58647 | 105755981 | 20432 | 2250004 | 0.01735363 | 0.02789755 | 0.08197713 | 0.04035919 | 0.0005545502 | 0.0001931995 | 0.02127543 | 0.5104008 | 0.8022077 | 2.371031 | 0.02049425 | 0.008421516 | 0.6760417 | 40.72423 | 98.97529
37 | 92 | 1970478 | 2943904 | 8780956 | 4248433 | 82379 | 105384917 | 21015 | 2179799 | 0.01869791 | 0.02793478 | 0.0833227 | 0.04031348 | 0.0007816963 | 0.0001994118 | 0.02068416 | 0.5499386 | 0.8033179 | 2.409854 | 0.02888878 | 0.008692311 | 0.6572538 | 39.75365 | 98.55556
36.5 | 93 | 1755580 | 2911339 | 8668347 | 4224091 | 64012 | 105056016 | 10162 | 2186400 | 0.01671089 | 0.02771225 | 0.08251167 | 0.04020799 | 0.000609313 | 9.672935e-05 | 0.02081175 | 0.4914969 | 0.7966813 | 2.386453 | 0.02251809 | 0.004216408 | 0.6613081 | 40.33867 | 98.8741
36.5 | 94 | 1796592 | 2952087 | 8715648 | 4254874 | 63455 | 106187813 | 19412 | 2248706 | 0.016919 | 0.02780062 | 0.08207767 | 0.04006933 | 0.0005975733 | 0.0001828082 | 0.02117669 | 0.4976178 | 0.7993167 | 2.373931 | 0.02208423 | 0.007968561 | 0.672904 | 40.65172 | 98.89579
36.5 | 95 | 1717680 | 2949078 | 8673850 | 4261929 | 63440 | 105719654 | 17857 | 2349510 | 0.0162475 | 0.02789527 | 0.08204577 | 0.0403135 | 0.0006000776 | 0.000168909 | 0.02222397 | 0.4778676 | 0.8021395 | 2.373011 | 0.02217678 | 0.0073627 | 0.7061821 | 40.67473 | 98.89116
36.5 | 96 | 1747427 | 2946130 | 8631527 | 4235116 | 62885 | 105215066 | 20309 | 2302829 | 0.01660814 | 0.02800103 | 0.08203699 | 0.04025199 | 0.0005976806 | 0.0001930237 | 0.02188688 | 0.4884748 | 0.8052938 | 2.372758 | 0.02208819 | 0.008413853 | 0.6954708 | 40.68106 | 98.89559
36 | 97 | 1515986 | 2925766 | 8772714 | 6065291 | 139528 | 106399044 | 15002 | 2846298 | 0.01424812 | 0.02749805 | 0.08245106 | 0.05700513 | 0.001311365 | 0.0001409975 | 0.02675116 | 0.4190623 | 0.7902927 | 2.384705 | 0.0484635 | 0.006146045 | 0.8500369 | 40.38238 | 97.57683
36 | 98 | 1642168 | 2945969 | 8697934 | 4268972 | 76490 | 106020106 | 16075 | 2424271 | 0.01548921 | 0.02778689 | 0.08204042 | 0.04026568 | 0.0007214669 | 0.0001516222 | 0.02286614 | 0.4555651 | 0.7989072 | 2.372857 | 0.02666291 | 0.006609172 | 0.7265878 | 40.67858 | 98.66685
36 | 99 | 1670616 | 2846463 | 8252699 | 4079024 | 96884 | 106092422 | 17613 | 2610561 | 0.0157468 | 0.02683003 | 0.07778783 | 0.03844784 | 0.0009132038 | 0.0001660156 | 0.02460648 | 0.4631411 | 0.7703694 | 2.250158 | 0.03374884 | 0.007236579 | 0.7818881 | 43.74605 | 98.31256
35.5 | 100 | 1515337 | 3008956 | 8846264 | 4283755 | 110926 | 107380080 | 14740 | 2644338 | 0.0141119 | 0.02802155 | 0.08238273 | 0.03989339 | 0.001033022 | 0.0001372694 | 0.02462596 | 0.4150559 | 0.8059058 | 2.382733 | 0.03817691 | 0.005983538 | 0.7825073 | 40.43167 | 98.09115
35.5 | 101 | 1463729 | 3003543 | 8832917 | 4433641 | 131172 | 107169230 | 10573 | 2653090 | 0.01365811 | 0.02802617 | 0.08242027 | 0.04137047 | 0.001223971 | 9.865705e-05 | 0.02475608 | 0.4017091 | 0.8060437 | 2.383816 | 0.0452337 | 0.004300435 | 0.7866418 | 40.40459 | 97.73831
35.5 | 102 | 1344338 | 2969806 | 8719787 | 4404719 | 126646 | 106715499 | 9825 | 2717260 | 0.0125974 | 0.02782919 | 0.0817106 | 0.04127534 | 0.001186763 | 9.206723e-05 | 0.02546266 | 0.3705118 | 0.8001689 | 2.36334 | 0.04385863 | 0.004013187 | 0.8090937 | 40.91649 | 97.80707
35 | 103 | 1234882 | 2933476 | 8606626 | 4255668 | 200201 | 105046818 | 8245 | 2748506 | 0.01175554 | 0.02792542 | 0.08193133 | 0.04051211 | 0.001905826 | 7.848881e-05 | 0.02616458 | 0.3457512 | 0.8030387 | 2.369709 | 0.07043272 | 0.003421307 | 0.8313979 | 40.75727 | 96.47836
35 | 104 | 1213149 | 2968051 | 8668698 | 4291081 | 215679 | 106121272 | 14697 | 2820784 | 0.01143172 | 0.02796848 | 0.08168671 | 0.04043563 | 0.002032382 | 0.0001384925 | 0.02658076 | 0.3362272 | 0.8043232 | 2.362651 | 0.07510978 | 0.006036852 | 0.8446223 | 40.93372 | 96.24451
35 | 105 | 1204987 | 2978536 | 8642088 | 4272570 | 235223 | 105528284 | 15428 | 2831089 | 0.01141862 | 0.028225 | 0.08189357 | 0.04048744 | 0.002229004 | 0.0001461978 | 0.02682777 | 0.3358417 | 0.8119737 | 2.36862 | 0.08237625 | 0.006372723 | 0.8524713 | 40.78451 | 95.88119
35 | 106 | 1152042 | 2963381 | 8678046 | 4265959 | 225892 | 105087500 | 13950 | 2841707 | 0.01096269 | 0.02819918 | 0.08257924 | 0.04059435 | 0.002149561 | 0.0001327465 | 0.02704134 | 0.3224321 | 0.8112035 | 2.388403 | 0.0794403 | 0.005786387 | 0.8592576 | 40.28992 | 96.02798
34 | 110 | 875061 | 3033019 | 8872121 | 4409448 | 505346 | 107754044 | 7439 | 2864474 | 0.008120911 | 0.02814761 | 0.08233678 | 0.04092142 | 0.00468981 | 6.903685e-05 | 0.02658345 | 0.2388503 | 0.8096656 | 2.381407 | 0.1733191 | 0.003009299 | 0.8447077 | 40.46481 | 91.33405
34 | 111 | 959637 | 3048838 | 8812931 | 4442405 | 486288 | 107266644 | 2766 | 2897249 | 0.008946276 | 0.02842298 | 0.0821591 | 0.0414146 | 0.00453345 | 2.578621e-05 | 0.02700979 | 0.2631258 | 0.8178784 | 2.376281 | 0.1675406 | 0.001124014 | 0.8582549 | 40.59298 | 91.62297
34 | 112 | 912447 | 3027575 | 8734201 | 4416552 | 477787 | 106452250 | 5275 | 2862086 | 0.008571421 | 0.02844069 | 0.08204806 | 0.04148857 | 0.004488275 | 4.955273e-05 | 0.0268861 | 0.2521006 | 0.8184064 | 2.373077 | 0.165871 | 0.002159991 | 0.8543247 | 40.67307 | 91.70645
33 | 113 | 2179305 | 3926585 | 8736941 | 5381784 | 712416 | 104373525 | 2193 | 2796368 | 0.02087986 | 0.03762051 | 0.0837084 | 0.05156273 | 0.006825639 | 2.101108e-05 | 0.02679193 | 0.6141136 | 1.092191 | 2.420982 | 0.2522519 | 0.0009158674 | 0.8513323 | 39.47544 | 87.38741
33 | 114 | 1889436 | 3646468 | 9270210 | 4156270 | 741864 | 105436426 | 2102 | 2834108 | 0.01792014 | 0.03458452 | 0.08792227 | 0.03941968 | 0.007036126 | 1.993618e-05 | 0.02687978 | 0.5270631 | 1.001644 | 2.542564 | 0.2600308 | 0.0008690132 | 0.8541239 | 36.4359 | 86.99846
33 | 116 | 798243 | 2925011 | 8675986 | 4151780 | 729525 | 104529742 | 2809 | 2840726 | 0.007636516 | 0.02798257 | 0.08300017 | 0.03971865 | 0.006979114 | 2.687273e-05 | 0.02717625 | 0.2246034 | 0.8047434 | 2.400548 | 0.2579238 | 0.001171376 | 0.8635443 | 39.9863 | 87.10381
31 | 117 | 643248 | 2812774 | 9188617 | 3607797 | 1350046 | 105206532 | 4204 | 2436039 | 0.006114145 | 0.02673574 | 0.08733885 | 0.03429252 | 0.01283234 | 3.99595e-05 | 0.02315483 | 0.1798278 | 0.767557 | 2.52573 | 0.4742387 | 0.001741824 | 0.7357608 | 36.85674 | 76.28807
31 | 118 | 661179 | 2846308 | 9378858 | 3634082 | 1377466 | 106010986 | 3360 | 2449520 | 0.006236891 | 0.02684918 | 0.08847062 | 0.03428024 | 0.01299362 | 3.169483e-05 | 0.02310628 | 0.183438 | 0.7709404 | 2.558385 | 0.4801988 | 0.001381569 | 0.7342184 | 36.04037 | 75.99006
31 | 119 | 667800 | 2834524 | 9191273 | 3596998 | 1369494 | 105762153 | 4962 | 2454601 | 0.006314168 | 0.02680093 | 0.08690512 | 0.03401026 | 0.01294881 | 4.691659e-05 | 0.02320869 | 0.1857108 | 0.7695014 | 2.513216 | 0.478543 | 0.002045082 | 0.7374724 | 37.16959 | 76.07285
31 | 120 | 669438 | 2825050 | 9193463 | 3603335 | 1366065 | 105265518 | 6526 | 2434654 | 0.006359518 | 0.02683737 | 0.08733594 | 0.03423092 | 0.01297733 | 6.199561e-05 | 0.02312869 | 0.1870447 | 0.7705883 | 2.525647 | 0.4795969 | 0.002702373 | 0.7349305 | 36.85883 | 76.02016
28 | 121 | 503945 | 2587971 | 9697972 | 3070190 | 2135133 | 105085168 | 10029 | 1951408 | 0.004795586 | 0.02462737 | 0.09228678 | 0.02921621 | 0.02031812 | 9.543687e-05 | 0.01856978 | 0.1410467 | 0.7046759 | 2.668492 | 0.750887 | 0.004160069 | 0.5900676 | 33.28771 | 62.45565
28 | 122 | 552249 | 2638911 | 9808222 | 3096956 | 2152810 | 106148820 | 8874 | 1969578 | 0.005202592 | 0.02486048 | 0.09240067 | 0.0291756 | 0.02028105 | 8.359961e-05 | 0.01855487 | 0.1530174 | 0.7116285 | 2.671778 | 0.7495172 | 0.003644086 | 0.5895941 | 33.20556 | 62.52414
28 | 123 | 513133 | 2602275 | 9744070 | 3059389 | 2134382 | 105763120 | 6336 | 1946879 | 0.00485172 | 0.02460475 | 0.09213108 | 0.0289268 | 0.02018078 | 5.990746e-05 | 0.01840792 | 0.1426976 | 0.7040013 | 2.663999 | 0.7458113 | 0.002611351 | 0.5849245 | 33.40002 | 62.70943
28 | 124 | 542586 | 2510635 | 10522873 | 5897200 | 2442360 | 107307928 | 6091 | 1904688 | 0.005056346 | 0.02339655 | 0.0980624 | 0.05495586 | 0.02276029 | 5.676188e-05 | 0.01774974 | 0.1487161 | 0.6679672 | 2.835134 | 0.8411413 | 0.002474236 | 0.5640105 | 29.12166 | 57.94293
25 | 126 | 483450 | 2779245 | 10895950 | 2503008 | 2887865 | 106469414 | 5609 | 1477037 | 0.004540741 | 0.02610369 | 0.1023388 | 0.02350917 | 0.02712389 | 5.26818e-05 | 0.01387288 | 0.1335512 | 0.7487067 | 2.958519 | 1.002405 | 0.002296386 | 0.4408204 | 26.03703 | 49.87976
25 | 127 | 482077 | 2874322 | 10789312 | 2501241 | 2935927 | 106127538 | 3912 | 1454351 | 0.004542431 | 0.02708366 | 0.1016636 | 0.02356826 | 0.02766414 | 3.686131e-05 | 0.0137038 | 0.1336009 | 0.7779337 | 2.939039 | 1.02237 | 0.001606775 | 0.435448 | 26.52402 | 48.88148
25 | 128 | 449998 | 2330147 | 10385025 | 2500652 | 2905295 | 105871506 | 6934 | 1477702 | 0.004250417 | 0.0220092 | 0.09809084 | 0.02361969 | 0.02744171 | 6.549449e-05 | 0.0139575 | 0.1250123 | 0.6265901 | 2.835954 | 1.01415 | 0.002854888 | 0.4435095 | 29.10114 | 49.2925
22 | 129 | 310248 | 1847500 | 11212667 | 1885372 | 3758802 | 105728229 | 4843 | 979554 | 0.002934391 | 0.01747405 | 0.1060518 | 0.01783225 | 0.03555155 | 4.580612e-05 | 0.009264829 | 0.08630563 | 0.4913312 | 3.065649 | 1.313861 | 0.001996677 | 0.2943964 | 23.35878 | 34.30693
22 | 130 | 321616 | 1869891 | 11320741 | 1888961 | 3802703 | 106814596 | 5935 | 985750 | 0.003010974 | 0.01750595 | 0.105985 | 0.01768448 | 0.03560097 | 5.556357e-05 | 0.009228608 | 0.08855807 | 0.4922827 | 3.063721 | 1.315688 | 0.002422002 | 0.2932455 | 23.40698 | 34.2156
22 | 131 | 323059 | 1862447 | 11279538 | 1860864 | 3754636 | 106648342 | 5850 | 965073 | 0.003029199 | 0.01746344 | 0.1057638 | 0.0174486 | 0.03520576 | 5.485317e-05 | 0.009049114 | 0.08909407 | 0.4910149 | 3.057341 | 1.301082 | 0.002391036 | 0.2875419 | 23.56648 | 34.94588
22 | 132 | 357617 | 1887322 | 11266966 | 1887978 | 3783740 | 106192404 | 9496 | 977485 | 0.003367633 | 0.01777266 | 0.1060995 | 0.01777884 | 0.03563099 | 8.942259e-05 | 0.009204849 | 0.09904802 | 0.5002374 | 3.067027 | 1.316797 | 0.003897908 | 0.2924905 | 23.32433 | 34.16014
19 | 133 | 270391 | 1259507 | 12911677 | 2411001 | 4390732 | 106739587 | 2557 | 634816 | 0.002533184 | 0.01179981 | 0.1209643 | 0.02258769 | 0.04113499 | 2.39555e-05 | 0.005947334 | 0.07450541 | 0.3220996 | 3.495914 | 1.520206 | 0.001044214 | 0.1889807 | 12.60214 | 23.98969
19 | 135 | 289243 | 1506724 | 13051444 | 4247751 | 5111471 | 107717194 | 515 | 631599 | 0.002685207 | 0.01398778 | 0.121164 | 0.03943429 | 0.04745269 | 4.781038e-06 | 0.005863493 | 0.07897669 | 0.3873547 | 3.501676 | 1.753687 | 0.0002084042 | 0.1863166 | 12.45809 | 12.31567
19 | 136 | 296516 | 1428809 | 11970467 | 1384890 | 4393136 | 106621628 | 220 | 630262 | 0.002781012 | 0.01340074 | 0.1122705 | 0.01298883 | 0.04120305 | 2.063371e-06 | 0.005911202 | 0.08179446 | 0.3698467 | 3.245076 | 1.522721 | 8.994182e-05 | 0.1878326 | 18.87309 | 23.86393
16 | 137 | 238958 | 1095723 | 13377709 | 1084415 | 4722157 | 106116625 | 502 | 464752 | 0.002251843 | 0.01032565 | 0.1260661 | 0.01021909 | 0.04449969 | 4.730644e-06 | 0.004379634 | 0.06623068 | 0.2781334 | 3.643116 | 1.644554 | 0.0002062076 | 0.1391659 | 8.922111 | 17.77231
16 | 138 | 236972 | 1103304 | 13494770 | 1094402 | 4807555 | 107217662 | 2242 | 473345 | 0.002210196 | 0.01029032 | 0.1258633 | 0.01020729 | 0.04483921 | 2.091073e-05 | 0.004414804 | 0.06500575 | 0.2770797 | 3.637265 | 1.657101 | 0.0009114935 | 0.1402835 | 9.068385 | 17.14494
16 | 139 | 270207 | 1109206 | 13439917 | 1090206 | 4782904 | 107101362 | 1713 | 480038 | 0.002522909 | 0.0103566 | 0.1254878 | 0.0101792 | 0.04465773 | 1.599419e-05 | 0.004482091 | 0.07420321 | 0.2790565 | 3.626431 | 1.650394 | 0.0006971828 | 0.1424216 | 9.33923 | 17.48028
16 | 140 | 260070 | 1097314 | 13399499 | 1062229 | 4739075 | 106550260 | 4760 | 474105 | 0.00244082 | 0.01029856 | 0.1257575 | 0.009969276 | 0.04447737 | 4.467375e-05 | 0.00444959 | 0.07178882 | 0.2773254 | 3.634213 | 1.643729 | 0.001947317 | 0.1413888 | 9.144677 | 17.81356
Note on T6: Birte: Der Achsenabschnitt von Produkten und O2 habe ich durch den Ursprung gehen lassen (minimale Veränderung der Steigung + sehr gute R2 werte), damit z.B. Sauerstoff auch Null im Profil runter geht.

## Final GC data
|  | Inlet flow rates |  |  |  |  | Ideal gas law |  |  | Retention times
|  | Uints | N2 | O2 | C2H6 |  | P | 101325 |  | CO2 | C2H4 | C2H6 | O2 | N2 | CH4 | CO
|  | ml/min | 34.8 | 1.7 | 3.5 | 0 | R | 8.31 |  | 4.27 | 4.53 | 4.73 | 7.05 | 7.34 | 8.11 | 9.05
|  | m3/min | 3.48e-05 | 1.7e-06 | 3.5e-06 |  | T | 298.15
|  | mmol/min | 1.423181 | 0.06952319 | 0.143136
Position | Position | Areas | [7 empty] | Area ratios | [6 empty] | Flow rates (ml/min) | [5 empty] | Flow rates (m3/min) | [5 empty] | Molar flow rates (mmol/min) | [5 empty] | Molar flow rates (mmol/min)
Position | Position | CO2 | C2H4 | C2H6 | H2O | O2 | N2 | CH4 | CO | CO2 | C2H4 | C2H6 | H2O | O2 | CH4 | CO | CO2 | C2H4 | C2H6 | O2 | CH4 | CO | CO2 | C2H4 | C2H6 | O2 | CH4 | CO | CO2 | C2H4 | C2H6 | O2 | CH4 | CO | H2O | H2
50 | 35 | 1986231.25 | 2834336 | 8365830 | 4195045 | 73039 | 105714245 | 53373.67 | 2948923 | 0.01878868 | 0.0268113 | 0.07913626 | 0.03968287 | 0.0006909097 | 0.0005048862 | 0.02789523 | 0.5656108 | 0.7879238 | 2.342924 | 0.02613441 | 0.02252569 | 0.9072467 | 5.656108e-07 | 7.879238e-07 | 2.342924e-06 | 2.613441e-08 | 2.252569e-08 | 9.072467e-07 | 0.02313122 | 0.03222293 | 0.09581621 | 0.001068793 | 0.0009212106 | 0.03710276 | 0.0525427 | 0.01627293
49 | 34 | 1538842 | 2816466.7 | 8296238.3 | 4173419.7 | 56711 | 104412679.3 | 54120 | 2902752 | 0.01473808 | 0.02697437 | 0.07945623 | 0.03997043 | 0.0005431428 | 0.0005183279 | 0.02780076 | 0.4436722 | 0.7929019 | 2.352374 | 0.02054497 | 0.0231254 | 0.9041743 | 4.436722e-07 | 7.929019e-07 | 2.352374e-06 | 2.054497e-08 | 2.31254e-08 | 9.041743e-07 | 0.01814442 | 0.03242651 | 0.09620265 | 0.0008402069 | 0.0009457361 | 0.03697711 | 0.06309912 | 0.004100961
48 | 33 | 1710925 | 2878018 | 8292901 | 4199528.25 | 80366 | 104977248 | 48886 | 2766019.7 | 0.01629806 | 0.02741564 | 0.07899713 | 0.04000418 | 0.0007655564 | 0.0004656819 | 0.02634875 | 0.4906335 | 0.806372 | 2.338815 | 0.028958 | 0.02077658 | 0.8569501 | 4.906335e-07 | 8.06372e-07 | 2.338815e-06 | 2.8958e-08 | 2.077658e-08 | 8.569501e-07 | 0.02006494 | 0.03297739 | 0.09564818 | 0.001184266 | 0.0008496787 | 0.03504583 | 0.06050122 | 0.007452652
47.5 | 32.5 | 1861683 | 2975970.3 | 8326567.3 | 4176880.7 | 79995 | 104559145.3 | 42926.33 | 2749587.7 | 0.01780507 | 0.02846208 | 0.079635 | 0.03994754 | 0.0007650694 | 0.0004105459 | 0.02629696 | 0.5360004 | 0.838316 | 2.357653 | 0.02893958 | 0.01831667 | 0.8552656 | 5.360004e-07 | 8.38316e-07 | 2.357653e-06 | 2.893958e-08 | 1.831667e-08 | 8.552656e-07 | 0.02192027 | 0.03428377 | 0.09641855 | 0.001183513 | 0.0007490782 | 0.03497694 | 0.05686097 | 0.006370232
47 | 32 | 1831963 | 2790026.25 | 7853561 | 4142989.5 | 65275 | 104969179.2 | 25146.33 | 2745112 | 0.01745239 | 0.02657948 | 0.07481778 | 0.03946863 | 0.0006218492 | 0.0002395592 | 0.0261516 | 0.5253834 | 0.7808473 | 2.215393 | 0.02352212 | 0.01068803 | 0.850538 | 5.253834e-07 | 7.808473e-07 | 2.215393e-06 | 2.352212e-08 | 1.068803e-08 | 8.50538e-07 | 0.02148607 | 0.03193353 | 0.09060069 | 0.0009619606 | 0.0004370975 | 0.0347836 | 0.05836581 | 0.02764343
46.5 | 31.5 | 1670610.3 | 2899880.5 | 8255007.5 | 4184700 | 43700.75 | 104467718 | 30043.25 | 2745261.75 | 0.01599164 | 0.02775863 | 0.0790197 | 0.04005735 | 0.0004183182 | 0.0002875841 | 0.02627857 | 0.4814093 | 0.8168423 | 2.339482 | 0.01582334 | 0.01283067 | 0.8546674 | 4.814093e-07 | 8.168423e-07 | 2.339482e-06 | 1.582334e-08 | 1.283067e-08 | 8.546674e-07 | 0.01968771 | 0.03340558 | 0.09567544 | 0.0006471113 | 0.0005247231 | 0.03495247 | 0.06242336 | 0.005242268
46 | 31 | 1714776.7 | 2920397.7 | 8253483.7 | 4190514.7 | 43518.33 | 104695270 | 28390.33 | 2767985.3 | 0.01637874 | 0.02789427 | 0.0788334 | 0.04002583 | 0.0004156667 | 0.0002711711 | 0.02643849 | 0.4930624 | 0.8209828 | 2.33398 | 0.01572304 | 0.0120984 | 0.8598688 | 4.930624e-07 | 8.209828e-07 | 2.33398e-06 | 1.572304e-08 | 1.20984e-08 | 8.598688e-07 | 0.02016428 | 0.03357491 | 0.09545044 | 0.0006430095 | 0.0004947763 | 0.03516519 | 0.06126571 | 0.006796151
45.5 | 30.5 | 1648791.7 | 2919564.25 | 8238978.5 | 4191930.5 | 45166.75 | 104622724.2 | 32340.5 | 2757582.25 | 0.0157594 | 0.02790564 | 0.07874942 | 0.04006711 | 0.0004317107 | 0.0003091154 | 0.02635739 | 0.474418 | 0.8213301 | 2.3315 | 0.01632993 | 0.0137913 | 0.8572311 | 4.74418e-07 | 8.213301e-07 | 2.3315e-06 | 1.632993e-08 | 1.37913e-08 | 8.572311e-07 | 0.0194018 | 0.03358911 | 0.09534901 | 0.0006678286 | 0.0005640091 | 0.03505732 | 0.06284891 | 0.005350355
45 | 30 | 1711270 | 2928270.75 | 8259731.25 | 4196672.5 | 51785.5 | 104768285.5 | 34788.25 | 2771704 | 0.01633386 | 0.02794997 | 0.07883809 | 0.04005671 | 0.000494286 | 0.0003320494 | 0.02645556 | 0.4917112 | 0.8226834 | 2.334119 | 0.01869691 | 0.01481451 | 0.8604239 | 4.917112e-07 | 8.226834e-07 | 2.334119e-06 | 1.869691e-08 | 1.481451e-08 | 8.604239e-07 | 0.02010902 | 0.03364446 | 0.0954561 | 0.0007646286 | 0.0006058543 | 0.03518789 | 0.06111029 | 0.006573328
44.5 | 29.5 | 1690845.7 | 2945141 | 8267356 | 4205716 | 25445.33 | 105006747.7 | 23817.67 | 2778100.7 | 0.01610226 | 0.02804716 | 0.07873166 | 0.04005186 | 0.0002423209 | 0.0002268203 | 0.0264564 | 0.4847392 | 0.8256501 | 2.330976 | 0.009166053 | 0.01011968 | 0.8604512 | 4.847392e-07 | 8.256501e-07 | 2.330976e-06 | 9.166053e-09 | 1.011968e-08 | 8.604512e-07 | 0.01982389 | 0.03376578 | 0.09532757 | 0.0003748548 | 0.0004138543 | 0.03518901 | 0.06245897 | 0.005751576
44 | 29 | 1688796.5 | 2932497.25 | 8118354.75 | 4204159.25 | 58044.5 | 105060233.5 | 29940.5 | 2799749 | 0.01607455 | 0.02791253 | 0.07727334 | 0.04001666 | 0.0005524878 | 0.0002849841 | 0.02664899 | 0.4839053 | 0.8215405 | 2.287909 | 0.02089845 | 0.01271468 | 0.8667148 | 4.839053e-07 | 8.215405e-07 | 2.287909e-06 | 2.089845e-08 | 1.271468e-08 | 8.667148e-07 | 0.01978979 | 0.03359772 | 0.09356632 | 0.000854663 | 0.0005199794 | 0.03544516 | 0.06131141 | 0.01230679
43.5 | 28.5 | 1585945 | 2950397.7 | 8259297 | 4215633.7 | 60551.33 | 104769915.7 | 28944 | 2787688.7 | 0.01513741 | 0.02816073 | 0.07883272 | 0.04023706 | 0.0005779458 | 0.0002762625 | 0.02660772 | 0.4556936 | 0.8291171 | 2.33396 | 0.02186143 | 0.01232556 | 0.8653726 | 4.556936e-07 | 8.291171e-07 | 2.33396e-06 | 2.186143e-08 | 1.232556e-08 | 8.653726e-07 | 0.01863604 | 0.03390757 | 0.09544962 | 0.0008940449 | 0.000504066 | 0.03539027 | 0.06359502 | 0.0037854
43 | 28 | 1551966 | 2941978.75 | 8279424 | 4217902.5 | 58241 | 104880152 | 34207 | 2813860.25 | 0.01479752 | 0.02805086 | 0.07894176 | 0.0402164 | 0.00055531 | 0.0003261532 | 0.02682929 | 0.4454616 | 0.8257632 | 2.33718 | 0.02100521 | 0.01455145 | 0.8725789 | 4.454616e-07 | 8.257632e-07 | 2.33718e-06 | 2.100521e-08 | 1.455145e-08 | 8.725789e-07 | 0.0182176 | 0.03377041 | 0.09558131 | 0.0008590288 | 0.0005950961 | 0.03568498 | 0.06420724 | 0.002870354
42.5 | 27.5 | 1578598.5 | 2964285 | 8269558.3 | 4235016.7 | 61427 | 105021626.7 | 29014.33 | 2819181.7 | 0.01503118 | 0.02822547 | 0.07874148 | 0.04032519 | 0.0005848986 | 0.0002762701 | 0.02684382 | 0.4524956 | 0.8310934 | 2.331266 | 0.02212442 | 0.0123259 | 0.8730513 | 4.524956e-07 | 8.310934e-07 | 2.331266e-06 | 2.212442e-08 | 1.23259e-08 | 8.730513e-07 | 0.01850526 | 0.03398839 | 0.09533943 | 0.0009048003 | 0.0005040798 | 0.0357043 | 0.06352106 | 0.004028264
42 | 27 | 1664187 | 2964760.75 | 8291999.5 | 4239890.25 | 51011 | 104965961.8 | 28043.25 | 2828981 | 0.01585454 | 0.02824497 | 0.07899703 | 0.040393 | 0.0004859766 | 0.0002671652 | 0.02695141 | 0.477282 | 0.8316886 | 2.338813 | 0.01838259 | 0.01191968 | 0.8765506 | 4.77282e-07 | 8.316886e-07 | 2.338813e-06 | 1.838259e-08 | 1.191968e-08 | 8.765506e-07 | 0.01951892 | 0.03401273 | 0.09564807 | 0.0007517744 | 0.0004874671 | 0.03584741 | 0.06165667 | 0.004951274
41.5 | 26.5 | 1630931 | 2988257.25 | 8282414.25 | 4237507.5 | 49726 | 104970017.5 | 29662.25 | 2852603 | 0.01553711 | 0.02846772 | 0.07890267 | 0.04036874 | 0.0004737162 | 0.0002825783 | 0.02717541 | 0.4677262 | 0.8384883 | 2.336026 | 0.01791883 | 0.01260734 | 0.8838357 | 4.677262e-07 | 8.384883e-07 | 2.336026e-06 | 1.791883e-08 | 1.260734e-08 | 8.838357e-07 | 0.01912813 | 0.03429081 | 0.0955341 | 0.0007328084 | 0.0005155897 | 0.03614534 | 0.06217826 | 0.004159186
41 | 26 | 1580576 | 2974830 | 8265281 | 4233302 | 43279.5 | 104933647.5 | 27599.5 | 2870201 | 0.01506262 | 0.02834963 | 0.07876674 | 0.04034266 | 0.0004124464 | 0.0002630186 | 0.02735253 | 0.4534423 | 0.8348834 | 2.332012 | 0.01560123 | 0.01173468 | 0.8895964 | 4.534423e-07 | 8.348834e-07 | 2.332012e-06 | 1.560123e-08 | 1.173468e-08 | 8.895964e-07 | 0.01854397 | 0.03414339 | 0.09536993 | 0.0006380279 | 0.0004799012 | 0.03638093 | 0.06330054 | 0.003895628
40.5 | 25.5 | 1501870 | 2978980.5 | 8273368 | 4231284 | 61115.25 | 104912465.8 | 24671.5 | 2899278 | 0.01431546 | 0.02839491 | 0.07885972 | 0.04033157 | 0.0005825356 | 0.0002351627 | 0.02763521 | 0.4309498 | 0.8362658 | 2.334758 | 0.02203504 | 0.01049187 | 0.89879 | 4.309498e-07 | 8.362658e-07 | 2.334758e-06 | 2.203504e-08 | 1.049187e-08 | 8.9879e-07 | 0.01762412 | 0.03419992 | 0.09548223 | 0.000901145 | 0.0004290757 | 0.03675691 | 0.06423803 | 0.002609815
40 | 25 | 1594995 | 3013691.25 | 8319823 | 4240850.75 | 60559.5 | 104921740 | 17637 | 2907261.5 | 0.01520176 | 0.02872323 | 0.07929551 | 0.04041918 | 0.0005771873 | 0.0001680967 | 0.02770886 | 0.4576308 | 0.8462881 | 2.347627 | 0.02183274 | 0.0074997 | 0.9011853 | 4.576308e-07 | 8.462881e-07 | 2.347627e-06 | 2.183274e-08 | 7.4997e-09 | 9.011853e-07 | 0.01871527 | 0.03460979 | 0.09600855 | 0.0008928716 | 0.0003067077 | 0.03685487 | 0.06197433 | 0.002719581
39.5 | 24.5 | 1565924 | 3002244 | 8345177.5 | 4250976.5 | 74399 | 104944678 | 12603.5 | 2894349 | 0.01492142 | 0.02860787 | 0.07951978 | 0.04050683 | 0.0007089354 | 0.0001200966 | 0.02757976 | 0.4491916 | 0.8427666 | 2.35425 | 0.02681625 | 0.005358156 | 0.8969866 | 4.491916e-07 | 8.427666e-07 | 2.35425e-06 | 2.681625e-08 | 5.358156e-09 | 8.969866e-07 | 0.01837014 | 0.03446578 | 0.0962794 | 0.001096677 | 0.0002191271 | 0.03668316 | 0.06242868 | 0.001915856
39 | 24 | 1448643 | 2998643.75 | 8396833.5 | 4269028.75 | 58475.5 | 105292521.2 | 14282.5 | 2833496.25 | 0.01375827 | 0.02847917 | 0.07974767 | 0.04054446 | 0.0005553623 | 0.0001356459 | 0.02691071 | 0.4141763 | 0.8388379 | 2.36098 | 0.02100718 | 0.006051895 | 0.8752268 | 4.141763e-07 | 8.388379e-07 | 2.36098e-06 | 2.100718e-08 | 6.051895e-09 | 8.752268e-07 | 0.01693815 | 0.03430511 | 0.09655463 | 0.0008591097 | 0.0002474982 | 0.03579327 | 0.06665768 | -0.002874242
38 | 23 | 1610881 | 2984139.25 | 8526125.25 | 4279411 | 51631.75 | 105553170 | 16105.75 | 2525634.5 | 0.01526132 | 0.02827143 | 0.08077564 | 0.0405427 | 0.0004891539 | 0.0001525842 | 0.0239276 | 0.4594239 | 0.8324963 | 2.391338 | 0.01850278 | 0.006807604 | 0.7782062 | 4.594239e-07 | 8.324963e-07 | 2.391338e-06 | 1.850278e-08 | 6.807604e-09 | 7.782062e-07 | 0.0187886 | 0.03404577 | 0.09779614 | 0.0007566896 | 0.0002784038 | 0.03182552 | 0.06712938 | -0.006613582
37.5 | 22.5 | 1850832 | 2877633.5 | 8318910.75 | 4192970 | 60964.5 | 106045025.2 | 12054.5 | 2271897.5 | 0.01745327 | 0.02713596 | 0.07844697 | 0.03953953 | 0.0005748926 | 0.0001136734 | 0.0214239 | 0.5254097 | 0.7978346 | 2.322568 | 0.02174594 | 0.005071583 | 0.6967772 | 5.254097e-07 | 7.978346e-07 | 2.322568e-06 | 2.174594e-08 | 5.071583e-09 | 6.967772e-07 | 0.02148715 | 0.03262824 | 0.09498374 | 0.0008893217 | 0.0002074074 | 0.02849539 | 0.06479713 | 0.007132905
37 | 22 | 1867344.5 | 2953025.7 | 8730414 | 4262296.7 | 66587.33 | 105802628 | 19896.33 | 2194566 | 0.01764932 | 0.0279107 | 0.08251604 | 0.04028536 | 0.0006293542 | 0.0001880514 | 0.02074207 | 0.5313117 | 0.8214846 | 2.442734 | 0.02380601 | 0.008389986 | 0.6746021 | 5.313117e-07 | 8.214846e-07 | 2.442734e-06 | 2.380601e-08 | 8.389986e-09 | 6.746021e-07 | 0.02172852 | 0.03359543 | 0.09989805 | 0.0009735704 | 0.0003431168 | 0.02758852 | 0.06505277 | -0.01007147
36.5 | 21.5 | 1754319.75 | 2939658.5 | 8672343 | 4244002.5 | 63448 | 105544637.2 | 16935 | 2271861.25 | 0.01662159 | 0.02785228 | 0.08216754 | 0.0402105 | 0.0006011485 | 0.0001604534 | 0.02152512 | 0.5003731 | 0.8197011 | 2.432443 | 0.0227391 | 0.007158692 | 0.7000694 | 5.003731e-07 | 8.197011e-07 | 2.432443e-06 | 2.27391e-08 | 7.158692e-09 | 7.000694e-07 | 0.02046326 | 0.03352249 | 0.09947716 | 0.0009299379 | 0.0002927618 | 0.02863003 | 0.06662905 | -0.01013848
36 | 21 | 1656392 | 2896216 | 8475316.5 | 4173998 | 86687 | 106056264 | 16844 | 2517416 | 0.01561805 | 0.0273083 | 0.0799134 | 0.03935645 | 0.000817368 | 0.0001588214 | 0.02373661 | 0.4701627 | 0.8030954 | 2.365874 | 0.03091783 | 0.007085876 | 0.7719944 | 4.701627e-07 | 8.030954e-07 | 2.365874e-06 | 3.091783e-08 | 7.085876e-09 | 7.719944e-07 | 0.01922777 | 0.03284338 | 0.09675478 | 0.001264416 | 0.0002897839 | 0.03157148 | 0.06548962 | 0.0005322425
35.5 | 20.5 | 1441134.7 | 2994101.7 | 8799656 | 4374038.3 | 122914.7 | 107088269.7 | 11712.67 | 2671562.7 | 0.01345745 | 0.02795919 | 0.08217199 | 0.04084517 | 0.001147788 | 0.0001093739 | 0.0249473 | 0.4051204 | 0.8229649 | 2.432574 | 0.04341634 | 0.004879761 | 0.81137 | 4.051204e-07 | 8.229649e-07 | 2.432574e-06 | 4.341634e-08 | 4.879761e-09 | 8.1137e-07 | 0.0165678 | 0.03365597 | 0.09948253 | 0.001775554 | 0.0001995627 | 0.03318178 | 0.06817698 | -0.01178309
35 | 20 | 1201265 | 2960861 | 8648864.5 | 4271319.5 | 219248.75 | 105445968.5 | 13080 | 2810521.5 | 0.01139223 | 0.02807941 | 0.08202177 | 0.04050719 | 0.002079252 | 0.0001240446 | 0.02665366 | 0.3429496 | 0.8266347 | 2.428138 | 0.07864997 | 0.005534296 | 0.8668669 | 3.429496e-07 | 8.266347e-07 | 2.428138e-06 | 7.864997e-08 | 5.534296e-09 | 8.668669e-07 | 0.01402526 | 0.03380605 | 0.09930111 | 0.003216469 | 0.0002263306 | 0.03545138 | 0.06811063 | -0.01152616
34 | 19 | 915715 | 3036477.3 | 8806417.7 | 4422801.7 | 489807 | 107157646 | 5160 | 2974603 | 0.008545494 | 0.02833654 | 0.08218189 | 0.04127379 | 0.004570901 | 4.815335e-05 | 0.02775913 | 0.2572519 | 0.834484 | 2.432866 | 0.1728993 | 0.00214838 | 0.9028203 | 2.572519e-07 | 8.34484e-07 | 2.432866e-06 | 1.728993e-07 | 2.14838e-09 | 9.028203e-07 | 0.01052057 | 0.03412705 | 0.09949449 | 0.007070889 | 8.786015e-05 | 0.03692173 | 0.06594082 | -0.01030156
33 | 18 | 798243 | 2925011 | 8675986 | 4151780 | 729525 | 104529742 | 2809 | 2840726 | 0.007636516 | 0.02798257 | 0.08300017 | 0.03971865 | 0.006979114 | 2.687273e-05 | 0.02717625 | 0.2298882 | 0.8236785 | 2.457031 | 0.2639926 | 0.001198937 | 0.883863 | 2.298882e-07 | 8.236785e-07 | 2.457031e-06 | 2.639926e-07 | 1.198937e-09 | 8.83863e-07 | 0.009401506 | 0.03368515 | 0.1004827 | 0.01079624 | 4.903174e-05 | 0.03614645 | 0.06150353 | -0.007867577
31 | 16 | 660416.25 | 2829664 | 9238052.75 | 3610553 | 1365767.75 | 105561297.2 | 4763 | 2443703.5 | 0.006256235 | 0.02680589 | 0.08751363 | 0.03420338 | 0.01293815 | 4.51207e-05 | 0.02314962 | 0.1883365 | 0.7877586 | 2.590321 | 0.4893995 | 0.002013078 | 0.7529034 | 1.883365e-07 | 7.877586e-07 | 2.590321e-06 | 4.893995e-07 | 2.013078e-09 | 7.529034e-07 | 0.007702208 | 0.03221617 | 0.1059338 | 0.02001448 | 8.232681e-05 | 0.03079073 | 0.05182136 | -0.0116671
28 | 13 | 523109 | 2609719 | 9750088 | 3075511.7 | 2140775 | 105665702.7 | 8413 | 1955955 | 0.004950604 | 0.02469788 | 0.09227297 | 0.02910605 | 0.02025989 | 7.961902e-05 | 0.01851078 | 0.149032 | 0.723409 | 2.730872 | 0.7663522 | 0.003552233 | 0.602033 | 1.49032e-07 | 7.23409e-07 | 2.730872e-06 | 7.663522e-07 | 3.552233e-09 | 6.02033e-07 | 0.006094812 | 0.02958453 | 0.1116817 | 0.03134073 | 0.0001452721 | 0.02462074 | 0.03855364 | -0.01050585
25 | 10 | 449998 | 2330147 | 10385025 | 2500652 | 2905295 | 105871506 | 6934 | 1477702 | 0.004250417 | 0.0220092 | 0.09809084 | 0.02361969 | 0.02744171 | 6.549449e-05 | 0.0139575 | 0.1279537 | 0.6413334 | 2.902683 | 1.038012 | 0.002922062 | 0.453945 | 1.279537e-07 | 6.413334e-07 | 2.902683e-06 | 1.038012e-06 | 2.922062e-09 | 4.53945e-07 | 0.005232794 | 0.02622797 | 0.1187081 | 0.04245055 | 0.0001195006 | 0.01856453 | 0.02411425 | -0.01038092
22 | 7 | 328135 | 1866790 | 11269978 | 1880793.75 | 3774970.25 | 106345892.8 | 5214.75 | 976965.5 | 0.003085545 | 0.01755395 | 0.1059747 | 0.01768563 | 0.03549709 | 4.903574e-05 | 0.009186678 | 0.09288664 | 0.505331 | 3.135506 | 1.342716 | 0.002187749 | 0.2987817 | 9.288664e-08 | 5.05331e-07 | 3.135506e-06 | 1.342716e-06 | 2.187749e-09 | 2.987817e-07 | 0.003798691 | 0.02066601 | 0.1282297 | 0.05491171 | 8.947015e-05 | 0.01221897 | 0.008405688 | -0.01205307
19 | 4 | 296516 | 1428809 | 11970467 | 1384890 | 4393136 | 106621628 | 220 | 630262 | 0.002781012 | 0.01340074 | 0.1122705 | 0.01298883 | 0.04120305 | 2.063371e-06 | 0.005911202 | 0.08371904 | 0.378549 | 3.321431 | 1.55855 | 9.20581e-05 | 0.1922522 | 8.371904e-08 | 3.78549e-07 | 3.321431e-06 | 1.55855e-06 | 9.20581e-11 | 1.922522e-07 | 0.003423773 | 0.01548114 | 0.1358332 | 0.06373845 | 3.764808e-06 | 0.007862344 | -0.004141326 | -0.01177563
16 | 1 | 251551.75 | 1101386.75 | 12427973.75 | 1082813 | 4762922.75 | 106746477.2 | 2304.25 | 473060 | 0.002356534 | 0.01031778 | 0.1164251 | 0.01014378 | 0.04461902 | 2.158619e-05 | 0.004431622 | 0.07094066 | 0.2844375 | 3.444123 | 1.687763 | 0.0009630763 | 0.1441312 | 7.094066e-08 | 2.844375e-07 | 3.444123e-06 | 1.687763e-06 | 9.630763e-10 | 1.441312e-07 | 0.002901189 | 0.01163236 | 0.1408508 | 0.06902274 | 3.938596e-05 | 0.005894391 | -0.01169677 | -0.01164671
15 | 0 | [29 empty] | 0.2875961